## SUMERGIDO
INFORME DEL LABORATORIO
| ASIGNATURA= | Proyecto De Grado | [8 empty] | GRUPO= | Ingenieria Civil | [8 empty] | FECHA INFORME= | 2018-10-03
| INTEGRANTES= | Norma Liliana Triana Castro - Jhon Esteban Dìaz Martinez
AGREGADO GRUESO | [5 empty] | AGREGADO FINO | [5 empty] | CEMENTO | [6 empty] | AGUA
| Tamaño= | N.D |  |  |  |  | Tamaño= | N.D |  |  |  |  | Humedad= | 0% | [5 empty] | Características= | Pura
| Humedad= | N.D |  |  |  |  | Humedad= | N.D |  |  |  |  | Marca= | Argos | [5 empty] | Procedencia= | Agua Purita
| Procedencia= | Cantera RexIngenieria S.A |  |  |  |  | Procedencia= | Cantera RexIngenieria S.A
ENSAYO DE RESISTENCIA A LA COMPRESIÓN DE CILINDROS DE CONCRETO | [16 empty] | Tipo de protección cilindro= | Plastico Negro y Transparente |  |  |  | (Plástico Negro, Plástico transparente,
|  |  | Norma Aplicada= | NTC 673 |  |  |  |  | (NTC) | [12 empty] | Lona blanca, Costal, Papel, Sumergido en agua,
|  |  | Descripción del Equipo= | N.D |  |  |  |  | (Referencia) | [12 empty] | Sin protección)
|  |  | Tipo de refrentado= | Neopreno |  |  |  |  | (Neopreno / Azufre / Otro) | [7 empty] | Aplicación de agua= | Rociado con Agua |  |  |  | (Rociado con agua, sin aplicación agua)
|  |  | Esfuerzo reportado por la Máquina= | N.D |  |  |  |  | Mpa | [7 empty] | f'c esperado= | 21 |  |  |  | Mpa
TIPOS DE FALLA DE LOS CILINDROS DE CONCRETO. Fuente. TECNOLOGIA DEL CONCRETO TOMO 1 (ASOCRETO)
[8 empty] | Cono |  | Cono y rotura vertical |  | Cono y corte |  | Corte |  | Columnar
|  |  |  | DIAMETRO SUPERIOR |  |  | DIAMETRO INFERIOR |  |  |  | ALTURAS | [8 empty] | ESFUERZO MAXIMO CILINDRO
Código Cilindro | Fecha Moldeo (Día-Mes-Año) | Fecha Falla (Día-Mes-Año) | Edad Cilindro (Días) | Ø1 (cm) | Ø2 (cm) | Ø3 (cm) | Ø1 (cm) | Ø2 (cm) | Ø3 (cm) | Ø Diámetro Promedio (cm) | h1 (cm) | h2 (cm) | h3 (cm) | Altura Promedio (cm) | Área Cilindro (cm2) | Peso cilindro (kg) | g Concreto (kg/m3) | Carga Aplicada por la Máquina (kg) | Esfuerzo máximo Cilindro (kgf/cm2) | Esfuerzo máximo Cilindro (Mpa) | Esfuerzo máximo Cilindro (psi) | % f'c = f'c ACTUAL / f'c ESPERADO | Tipo de Falla | Forma Falla
PROBETAS #1
PROBETAS #2
1 | 2018-09-10 | 2018-09-17 | 7 | 15.108 | 15.195 | 15.056 | 15.154 | 15.152 | 15.149 | 15.13567 | 30 | 30 | 30 | 30 | 179.9256 | 12.905 | 2390.803 | 27744 | 154.1971 | 15.12151 | 2193.19 | 72.01% | CONO Y CORTE |  |  | 102
| 2018-09-10 | 2018-09-17 | 7 | 14.973 | 14.981 | 14.992 | 15.246 | 15.263 | 15.119 | 15.09567 | 30 | 30 | 30 | 30 | 178.9759 | 13.405 | 2496.612 | 28458 | 159.0047 | 15.59297 | 2261.57 | 74.25% | CORTE
| 2018-09-10 | 2018-09-17 | 7 | 14.14 | 15.21 | 15.157 | 15.186 | 15.442 | 14.159 | 14.88233 | 30 | 30 | 30 | 30 | 173.953 | 13.42 | 2571.576 | 28141.8 | 161.7782 | 15.86496 | 2301.019 | 75.55% | CORTE
2 | 2018-09-10 | 2018-09-17 | 14 | 15.121 | 15.076 | 15.136 | 15.152 | 15.034 | 15.12 | 15.1065 | 30 | 30 | 30 | 30 | 179.2328 | 13.285 | 2470.715 | 33303 | 185.8086 | 18.22153 | 2642.81 | 86.77% | CONO
| 2018-09-10 | 2018-09-17 | 14 | 14.944 | 15.145 | 15.087 | 15.19 | 15.213 | 15.18 | 15.1265 | 30 | 30 | 30 | 30 | 179.7077 | 12.86 | 2385.354 | 33700.8 | 187.5312 | 18.39046 | 2667.311 | 87.57% | CONO
| 2018-09-10 | 2018-09-17 | 14 | 15.096 | 14.945 | 15.034 | 15.075 | 15.214 | 15.606 | 15.16167 | 30 | 30 | 30 | 30 | 180.5443 | 12.84 | 2370.609 | 33394.8 | 184.9674 | 18.13903 | 2630.845 | 86.38% | CONO
| 2018-09-10 | 2018-09-17 | 14 | 15.249 | 15.125 | 14.931 | 15.167 | 15.056 | 15.285 | 15.1355 | 30 | 30 | 30 | 30 | 179.9217 | 13.315 | 2466.814 | 33058.2 | 183.7366 | 18.01834 | 2613.34 | 85.8% | CONO
3 | 2018-09-05 | 2018-09-26 | 21 | 15.158 | 15.161 | 15.092 | 15.325 | 14.948 | 15.267 | 15.1585 | 30 | 30 | 30 | 30 | 180.4689 | 13.13 | 2425.164 | 36628.2 | 202.9613 | 19.90363 | 2886.778 | 94.78% | CONO
| 2018-09-05 | 2018-09-26 | 21 | 15.198 | 15.19 | 15.247 | 15.207 | 15.243 | 15.186 | 15.21183 | 30 | 30 | 30 | 30 | 181.741 | 12.985 | 2381.594 | 36352.8 | 200.0253 | 19.61571 | 2845.018 | 93.41% | CONO
| 2018-09-05 | 2018-09-26 | 21 | 15.233 | 15.236 | 15.269 | 15.398 | 15.199 | 15.137 | 15.24533 | 30 | 30 | 30 | 30 | 182.5424 | 13.33 | 2434.138 | 36771 | 201.4381 | 19.75426 | 2865.114 | 94.07% | CONO
4 | 2018-09-05 | 2018-10-03 | 28 | 15.05 | 15.09 | 15.13 | 15.19 | 14.99 | 15.09 | 15.09 | 30 | 30 | 30 | 30 | 178.8415 | 13.011 | 2425.052 | 36740.4 | 205.4355 | 20.14627 | 2921.97 | 95.93% | CONO
| 2018-09-05 | 2018-10-03 | 28 | 15.06 | 15.01 | 15.08 | 14.93 | 15.04 | 15.04 | 15.02667 | 30 | 30 | 30 | 30 | 177.3435 | 13.1 | 2462.265 | 36914.82 | 208.1544 | 20.4129 | 2960.641 | 97.2% | CONO
| 2018-09-05 | 2018-10-03 | 28 | 15.11 | 15.01 | 15.11 | 15.11 | 15.12 | 15.09 | 15.09167 | 30 | 30 | 30 | 30 | 178.881 | 13.144 | 2449.3 | 36524.16 | 204.1813 | 20.02327 | 2904.13 | 95.35% | CONO
ANÁLISIS DE RESULTADOS
1. Es claro que el curado fue muy satisfactorio en todos los cilindros dado que a los primeros 7 días de curado todas las muestras estaban por encima de la curva teorica (se anexa grafico de curva teórica)
2. Los 4 tipos de curado alcanzan el valor teorico máximo a una edad de 14 días
3. Las muestras con curado con vinipel (sea transparente o negro) son las de mejores gananacia en resistencia
4. A continuación se muestra un comparativo entre las formas de curado respecto al curado sumergido y las diferencias existentes
[13 empty] | COMPARATIVO 1 |  | f´c |  |  | COMPARATIVO 2 |  | f´c |  |  | COMPARATIVO 3 | f´c
[13 empty] | Sumergido | Vinipel Transparente | Delta de Incremento % |  |  | Sumergido | Vinipel Negro | Delta de Incremento % |  |  | Sumergido | Intemperie | Delta de Incremento %
[12 empty] | 7 días | 72.01% | 88.19% | 16.18% |  | 7 días | 72.01% | 88.86% | 16.86% |  | 7 días | 72.01% | 62.24% | -9.766%
[13 empty] | 74.25% | 86.45% | 12.19% |  |  | 74.25% | 86.14% | 11.89% |  |  | 74.25% | 63.07% | -11.19%
[13 empty] | 75.55% | 84.59% | 9.045% |  |  | 75.55% | 87.69% | 12.14% |  |  | 75.55% | 64.27% | -11.28%
[12 empty] | 14 días | 86.77% | 92.07% | 5.299% |  | 14 días | 86.77% | 93.05% | 6.283% |  | 14 días | 86.77% | 64.14% | -22.63%
[13 empty] | 87.57% | 90.25% | 2.678% |  |  | 87.57% | 92.47% | 4.892% |  |  | 87.57% | 65.14% | -22.43%
[13 empty] | 86.38% | 92.21% | 5.838% |  |  | 86.38% | 91.5% | 5.125% |  |  | 86.38% | 65.31% | -21.07%
[13 empty] | 85.8% | 97.27% | 11.47% |  |  | 85.8% | 93.77% | 7.97% |  | 21 días | 94.78% | 68.33% | -26.45%
[12 empty] | 21 días | 94.78% | 98.4% | 3.621% |  | 21 días | 94.78% | 97.06% | 2.279% |  |  | 93.41% | 69.03% | -24.38%
[13 empty] | 93.41% | 99.95% | 6.546% |  |  | 93.41% | 96.66% | 3.248% |  |  | 94.07% | 69.8% | -24.27%
[13 empty] | 94.07% | 98.84% | 4.768% |  |  | 94.07% | 98.99% | 4.919% |  | 28 días | 95.93% | 72.95% | -22.98%
[12 empty] | 28 días | 95.93% | 98.16% | 2.229% |  | 28 días | 95.93% | 100.3% | 4.345% |  |  | 97.2% | 75.23% | -21.97%
[13 empty] | 97.2% | 100.6% | 3.382% |  |  | 97.2% | 101.9% | 4.661% |  |  | 95.35% | 74.48% | -20.87%
[13 empty] | 95.35% | 101.3% | 5.951% |  |  | 95.35% | 99.69% | 4.343%

## E Sumergido
|  | ESFUERZO | DEFORMACION VERTICAL | DEFORMACION HORIZONTAL | CARGA |  | Ec
CILINDRO SUMERGIDO |  | 20.4129 | 4.1e-05 | 7e-06 | 28595.7 | 280.428 | 497875.5
Carga | Deformacion | Area | Esfuerzo | Deformacion Unitaria
0 | 0 | 177.3435 | 0 | 0
20 | 0.002817607 | 177.3435 | 1.127755 | 9.392022e-06
40 | 0.005635213 | 177.3435 | 2.25551 | 1.878404e-05
60 | 0.00845282 | 177.3435 | 3.383265 | 2.817607e-05
80 | 0.01127043 | 177.3435 | 4.51102 | 3.756809e-05
100 | 0.01408803 | 177.3435 | 5.638776 | 4.696011e-05
120 | 0.01690564 | 177.3435 | 6.766531 | 5.635213e-05
140 | 0.01972325 | 177.3435 | 7.894286 | 6.574415e-05
160 | 0.02254085 | 177.3435 | 9.022041 | 7.513618e-05
180 | 0.02535846 | 177.3435 | 10.1498 | 8.45282e-05
200 | 0.02817607 | 177.3435 | 11.27755 | 9.392022e-05
220 | 0.03099367 | 177.3435 | 12.40531 | 0.0001033122
240 | 0.03381128 | 177.3435 | 13.53306 | 0.0001127043
260 | 0.03662889 | 177.3435 | 14.66082 | 0.0001220963
280 | 0.03944649 | 177.3435 | 15.78857 | 0.0001314883
300 | 0.0422641 | 177.3435 | 16.91633 | 0.0001408803
320 | 0.04508171 | 177.3435 | 18.04408 | 0.0001502724
340 | 0.04789931 | 177.3435 | 19.17184 | 0.0001596644
360 | 0.051 | 177.3435 | 20.4129 | 0.00017
|  |  | E | 120075.9

## VINIPEL TRANSPARENTE
INFORME DEL LABORATORIO
| ASIGNATURA= | Proyecto De Grado | [8 empty] | GRUPO= | Ingenieria Civil | [8 empty] | FECHA INFORME= | 2018-10-03
| INTEGRANTES= | Norma Liliana Triana Castro - Jhon Esteban Dìaz Martinez
AGREGADO GRUESO | [5 empty] | AGREGADO FINO | [5 empty] | CEMENTO | [6 empty] | AGUA
| Tamaño= | N.D |  |  |  |  | Tamaño= | N.D |  |  |  |  | Humedad= | 0% | [5 empty] | Características= | Pura
| Humedad= | N.D |  |  |  |  | Humedad= | N.D |  |  |  |  | Marca= | Argos | [5 empty] | Procedencia= | Agua Purita
| Procedencia= | Cantera RexIngenieria S.A |  |  |  |  | Procedencia= | Cantera RexIngenieria S.A
ENSAYO DE RESISTENCIA A LA COMPRESIÓN DE CILINDROS DE CONCRETO | [16 empty] | Tipo de protección cilindro= | Plastico Negro y Transparente |  |  |  | (Plástico Negro, Plástico transparente,
|  |  | Norma Aplicada= | NTC 673 |  |  |  |  | (NTC) | [12 empty] | Lona blanca, Costal, Papel, Sumergido en agua,
|  |  | Descripción del Equipo= | N.D |  |  |  |  | (Referencia) | [12 empty] | Sin protección)
|  |  | Tipo de refrentado= | Neopreno |  |  |  |  | (Neopreno / Azufre / Otro) | [7 empty] | Aplicación de agua= | Rociado con Agua |  |  |  | (Rociado con agua, sin aplicación agua)
|  |  | Esfuerzo reportado por la Máquina= | N.D |  |  |  |  | Mpa | [7 empty] | f'c esperado= | 21 |  |  |  | Mpa
TIPOS DE FALLA DE LOS CILINDROS DE CONCRETO. Fuente. TECNOLOGIA DEL CONCRETO TOMO 1 (ASOCRETO)
[8 empty] | Cono |  | Cono y rotura vertical |  | Cono y corte |  | Corte |  | Columnar
|  |  |  | DIAMETRO SUPERIOR |  |  | DIAMETRO INFERIOR |  |  |  | ALTURAS | [8 empty] | ESFUERZO MAXIMO CILINDRO
Código Cilindro | Fecha Moldeo (Día-Mes-Año) | Fecha Falla (Día-Mes-Año) | Edad Cilindro (Días) | Ø1 (cm) | Ø2 (cm) | Ø3 (cm) | Ø1 (cm) | Ø2 (cm) | Ø3 (cm) | Ø Diámetro Promedio (cm) | h1 (cm) | h2 (cm) | h3 (cm) | Altura Promedio (cm) | Área Cilindro (cm2) | Peso cilindro (kg) | g Concreto (kg/m3) | Carga Aplicada por la Máquina (kg) | Esfuerzo máximo Cilindro (kgf/cm2) | Esfuerzo máximo Cilindro (Mpa) | Esfuerzo máximo Cilindro (psi) | % f'c = f'c ACTUAL / f'c ESPERADO | Tipo de Falla | Forma Falla
PROBETAS #1
PROBETAS #2
1 | 2018-09-10 | 2018-09-17 | 7 | 15.211 | 14.947 | 15.2 | 15.13 | 14.933 | 15.198 | 15.10317 | 30 | 30 | 30 | 30 | 179.1538 | 13.05 | 2428.082 | 33833.4 | 188.8512 | 18.51991 | 2686.086 | 88.19% | CONO Y CORTE |  |  | 102
| 2018-09-10 | 2018-09-17 | 7 | 15.14 | 15.072 | 15.132 | 15.067 | 15.063 | 15.07 | 15.09067 | 30 | 30 | 30 | 30 | 178.8573 | 12.985 | 2419.992 | 33109.2 | 185.1151 | 18.15353 | 2632.947 | 86.45% | CORTE
| 2018-09-10 | 2018-09-17 | 7 | 15.017 | 14.939 | 15.251 | 15.259 | 15.019 | 15.11 | 15.09917 | 30 | 30 | 30 | 30 | 179.0589 | 12.865 | 2394.929 | 32436 | 181.1471 | 17.7644 | 2576.509 | 84.59% | CORTE
2 | 2018-09-10 | 2018-09-24 | 14 | 15.223 | 15.148 | 13.938 | 15.129 | 15.233 | 15.148 | 14.96983 | 30 | 30 | 30 | 30 | 176.0045 | 13.245 | 2508.458 | 34700.4 | 197.1563 | 19.33436 | 2804.212 | 92.07% | CONO |  | 3.878%
| 2018-09-10 | 2018-09-24 | 14 | 15.148 | 14.938 | 15.139 | 15.229 | 15.228 | 15.143 | 15.1375 | 30 | 30 | 30 | 30 | 179.9692 | 13.185 | 2442.084 | 34782 | 193.2664 | 18.95289 | 2748.885 | 90.25% | CONO |  | 3.806%
| 2018-09-10 | 2018-09-24 | 14 | 15.128 | 14.935 | 15.185 | 15.233 | 15.129 | 14.939 | 15.0915 | 30 | 30 | 30 | 30 | 178.8771 | 12.695 | 2365.684 | 35322.6 | 197.4686 | 19.36498 | 2808.653 | 92.21% | CONO |  | 7.622%
| 2018-09-10 | 2018-09-24 | 14 | 15.149 | 15.256 | 15.19 | 15.129 | 15.148 | 14.987 | 15.14317 | 30 | 30 | 30 | 30 | 180.104 | 12.645 | 2340.315 | 37515.6 | 208.2997 | 20.42715 | 2962.708 | 97.27% | CONO |  | 12.68%
3 | 2018-09-05 | 2018-09-26 | 21 | 15.194 | 15.165 | 15.14 | 15.225 | 15.179 | 15.326 | 15.20483 | 30 | 30 | 30 | 30 | 181.5738 | 13.005 | 2387.459 | 38260.2 | 210.7143 | 20.66394 | 2997.051 | 98.4% | CONO |  | 10.21%
| 2018-09-05 | 2018-09-26 | 21 | 15.123 | 15.144 | 15.193 | 15.133 | 15.245 | 15.148 | 15.16433 | 30 | 30 | 30 | 30 | 180.6078 | 12.85 | 2371.621 | 38658 | 214.0439 | 20.99046 | 3044.409 | 99.95% | CONO |  | 13.51%
| 2018-09-05 | 2018-09-26 | 21 | 15.139 | 15.149 | 15.21 | 15.142 | 15.126 | 15.128 | 15.149 | 30 | 30 | 30 | 30 | 180.2428 | 12.96 | 2396.768 | 38148 | 211.6479 | 20.75549 | 3010.33 | 98.84% | CONO |  | 14.24%
4 | 2018-09-05 | 2018-10-03 | 28 | 15.12 | 15.01 | 15.11 | 14.99 | 15.12 | 15.13 | 15.08 | 30 | 30 | 30 | 30 | 178.6046 | 12.942 | 2415.392 | 37544.16 | 210.2083 | 20.61431 | 2989.854 | 98.16% | CONO |  | 9.973%
| 2018-09-05 | 2018-10-03 | 28 | 15.12 | 15.11 | 15.12 | 14.99 | 15.11 | 15.01 | 15.07667 | 30 | 30 | 30 | 30 | 178.5256 | 13.042 | 2435.131 | 38454 | 215.3977 | 21.12322 | 3063.664 | 100.6% | CONO |  | 14.14%
| 2018-09-05 | 2018-10-03 | 28 | 15.12 | 15.11 | 14.93 | 15.11 | 15.12 | 14.99 | 15.06333 | 30 | 30 | 30 | 30 | 178.21 | 13.082 | 2446.926 | 38658 | 216.9239 | 21.27288 | 3085.372 | 101.3% | CONO |  | 16.71%

## E Vin Trans
|  | ESFUERZO |  |  | DEFORMACION VERTICAL | 0.002
Carga | Deformacion | Area | Esfuerzo | Deformacion Unitaria
0 | 0 | 178.5256 | 0 | 0
20 | 0.002227505 | 178.5256 | 1.120287 | 7.425017e-06
40 | 0.00445501 | 178.5256 | 2.240575 | 1.485003e-05
60 | 0.006682515 | 178.5256 | 3.360862 | 2.227505e-05
80 | 0.00891002 | 178.5256 | 4.48115 | 2.970007e-05
100 | 0.01113753 | 178.5256 | 5.601437 | 3.712508e-05
120 | 0.01336503 | 178.5256 | 6.721724 | 4.45501e-05
140 | 0.01559254 | 178.5256 | 7.842012 | 5.197512e-05
160 | 0.01782004 | 178.5256 | 8.962299 | 5.940014e-05
180 | 0.02004755 | 178.5256 | 10.08259 | 6.682515e-05
200 | 0.02227505 | 178.5256 | 11.20287 | 7.425017e-05
220 | 0.02450256 | 178.5256 | 12.32316 | 8.167519e-05
240 | 0.02673006 | 178.5256 | 13.44345 | 8.91002e-05
260 | 0.02895757 | 178.5256 | 14.56374 | 9.652522e-05
280 | 0.03118507 | 178.5256 | 15.68402 | 0.0001039502
300 | 0.03341258 | 178.5256 | 16.80431 | 0.0001113753
320 | 0.03564008 | 178.5256 | 17.9246 | 0.0001188003
340 | 0.03786759 | 178.5256 | 19.04489 | 0.0001262253
360 | 0.04009509 | 178.5256 | 20.16517 | 0.0001336503
370 | 0.042 | 178.5256 | 21.12322 | 0.00014
|  |  | E | 150880.1

## VINIPEL NEGRO
INFORME DEL LABORATORIO
| ASIGNATURA= | Proyecto De Grado | [8 empty] | GRUPO= | Ingenieria Civil | [8 empty] | FECHA INFORME= | 2018-10-03
| INTEGRANTES= | Norma Liliana Triana Castro - Jhon Esteban Dìaz Martinez
AGREGADO GRUESO | [5 empty] | AGREGADO FINO | [5 empty] | CEMENTO | [6 empty] | AGUA
| Tamaño= | N.D |  |  |  |  | Tamaño= | N.D |  |  |  |  | Humedad= | 0% | [5 empty] | Características= | Pura
| Humedad= | N.D |  |  |  |  | Humedad= | N.D |  |  |  |  | Marca= | Argos | [5 empty] | Procedencia= | Agua purita
| Procedencia= | Cantera RexIngenieria S.A |  |  |  |  | Procedencia= | Cantera RexIngenieria S.A
ENSAYO DE RESISTENCIA A LA COMPRESIÓN DE CILINDROS DE CONCRETO | [16 empty] | Tipo de protección cilindro= | Plastico Negro y Transparente |  |  |  | (Plástico Negro, Plástico transparente,
|  |  | Norma Aplicada= | NTC 673 |  |  |  |  | (NTC) | [12 empty] | Lona blanca, Costal, Papel, Sumergido en agua,
|  |  | Descripción del Equipo= | N.D |  |  |  |  | (Referencia) | [12 empty] | Sin protección)
|  |  | Tipo de refrentado= | Neopreno |  |  |  |  | (Neopreno / Azufre / Otro) | [7 empty] | Aplicación de agua= | Rociado con Agua |  |  |  | (Rociado con agua, sin aplicación agua)
|  |  | Esfuerzo reportado por la Máquina= | N.D |  |  |  |  | Mpa | [7 empty] | f'c esperado= | 21 |  |  |  | Mpa
TIPOS DE FALLA DE LOS CILINDROS DE CONCRETO. Fuente. TECNOLOGIA DEL CONCRETO TOMO 1 (ASOCRETO)
[8 empty] | Cono |  | Cono y rotura vertical |  | Cono y corte |  | Corte |  | Columnar
|  |  |  | DIAMETRO SUPERIOR |  |  | DIAMETRO INFERIOR |  |  |  | ALTURAS | [6 empty] | º |  | ESFUERZO MAXIMO CILINDRO
Código Cilindro | Fecha Moldeo (Día-Mes-Año) | Fecha Falla (Día-Mes-Año) | Edad Cilindro (Días) | Ø1 (cm) | Ø2 (cm) | Ø3 (cm) | Ø1 (cm) | Ø2 (cm) | Ø3 (cm) | Ø Diámetro Promedio (cm) | h1 (cm) | h2 (cm) | h3 (cm) | Altura Promedio (cm) | Área Cilindro (cm2) | Peso cilindro (kg) | g Concreto (kg/m3) | Carga Aplicada por la Máquina (kg) | Esfuerzo máximo Cilindro (kgf/cm2) | Esfuerzo máximo Cilindro (Mpa) | Esfuerzo máximo Cilindro (psi) | % f'c = f'c ACTUAL / f'c ESPERADO | Tipo de Falla | Forma Falla
PROBETAS #1
PROBETAS #2
1 | 2018-09-10 | 2018-09-17 | 7 | 15.257 | 15.056 | 15.133 | 15.264 | 15.062 | 15.181 | 15.15883 | 30 | 30 | 30 | 30 | 180.4768 | 12.665 | 2339.174 | 34343.4 | 190.2926 | 18.66126 | 2706.587 | 88.86% | CONO Y CORTE |  | 102
| 2018-09-10 | 2018-09-17 | 7 | 15.167 | 15.134 | 15.138 | 15.163 | 15.068 | 15.203 | 15.1455 | 30 | 30 | 30 | 30 | 180.1595 | 13.21 | 2444.131 | 33231.6 | 184.4566 | 18.08894 | 2623.58 | 86.14% | CORTE
| 2018-09-10 | 2018-09-17 | 7 | 15.238 | 15.108 | 15.258 | 15.28 | 15.015 | 15.02 | 15.15317 | 30 | 30 | 30 | 30 | 180.3419 | 13.225 | 2444.431 | 33864 | 187.7766 | 18.41453 | 2670.802 | 87.69% | CORTE
2 | 2018-09-10 | 2018-09-24 | 14 | 15.191 | 14.96 | 15.005 | 15.072 | 15.132 | 15.222 | 15.097 | 30 | 30 | 30 | 30 | 179.0075 | 13.185 | 2455.205 | 35669.4 | 199.2621 | 19.54086 | 2834.163 | 93.05% | CONO
| 2018-09-10 | 2018-09-24 | 14 | 15.216 | 15.243 | 16.181 | 15.174 | 15.122 | 15.146 | 15.347 | 30 | 30 | 30 | 30 | 184.9852 | 13.085 | 2357.847 | 36628.2 | 198.0062 | 19.4177 | 2816.3 | 92.47% | CONO
| 2018-09-10 | 2018-09-24 | 14 | 15.183 | 15.233 | 14.935 | 15.183 | 15.139 | 15.123 | 15.13267 | 30 | 30 | 30 | 30 | 179.8543 | 12.62 | 2338.93 | 35241 | 195.9419 | 19.21527 | 2786.94 | 91.5% | CONO
| 2018-09-10 | 2018-09-24 | 14 | 15.191 | 15.233 | 15.12 | 15.138 | 15.128 | 15.233 | 15.17383 | 30 | 30 | 30 | 30 | 180.8342 | 12.265 | 2260.819 | 36312 | 200.8028 | 19.69195 | 2856.077 | 93.77% | CONO
3 | 2018-09-05 | 2018-09-26 | 21 | 15.152 | 15.135 | 15.12 | 15.115 | 15.224 | 15.139 | 15.1475 | 30 | 30 | 30 | 30 | 180.2071 | 12.98 | 2400.942 | 37454.4 | 207.8409 | 20.38216 | 2956.182 | 97.06% | CONO
| 2018-09-05 | 2018-09-26 | 21 | 15.14 | 15.196 | 15.263 | 15.108 | 15.24 | 15.263 | 15.20167 | 30 | 30 | 30 | 30 | 181.4982 | 13.01 | 2389.372 | 37566.6 | 206.9806 | 20.29779 | 2943.946 | 96.66% | CONO
| 2018-09-05 | 2018-09-26 | 21 | 15.143 | 15.171 | 15.176 | 15.122 | 15.144 | 15.117 | 15.1455 | 30 | 30 | 30 | 30 | 180.1595 | 12.785 | 2365.497 | 38188.8 | 211.9722 | 20.78729 | 3014.943 | 98.99% | CONO
4 | 2018-09-05 | 2018-10-03 | 28 | 15.05 | 15.11 | 15.03 | 14.93 | 15.11 | 15.13 | 15.06 | 30 | 30 | 30 | 30 | 178.1311 | 13.176 | 2465.599 | 38252.04 | 214.7409 | 21.05881 | 3054.323 | 100.3% | CONO
| 2018-09-05 | 2018-10-03 | 28 | 15.13 | 15.11 | 14.98 | 15.12 | 15.13 | 15.14 | 15.10167 | 30 | 30 | 30 | 30 | 179.1182 | 12.948 | 2409.582 | 39072.12 | 218.136 | 21.39175 | 3102.612 | 101.9% | CONO
| 2018-09-05 | 2018-10-03 | 28 | 15.18 | 14.93 | 15.18 | 15.17 | 15.12 | 14.97 | 15.09167 | 30 | 30 | 30 | 30 | 178.881 | 12.962 | 2415.386 | 38187.78 | 213.4814 | 20.9353 | 3036.409 | 99.69% | CONO

## E Vin Negro
|  | DEFORMACIO | 0.096
ESFUERZO
Carga | Deformacion | Area | Esfuerzo | Deformacion Unitaria
0 | 0 | 179.1182 | 0 | 0
20 | 0.006628995 | 179.1182 | 1.116581 | 2.209665e-05
40 | 0.01325799 | 179.1182 | 2.233163 | 4.41933e-05
60 | 0.01988698 | 179.1182 | 3.349744 | 6.628995e-05
80 | 0.02651598 | 179.1182 | 4.466325 | 8.83866e-05
100 | 0.03314497 | 179.1182 | 5.582907 | 0.0001104832
120 | 0.03977397 | 179.1182 | 6.699488 | 0.0001325799
140 | 0.04640296 | 179.1182 | 7.816069 | 0.0001546765
160 | 0.05303196 | 179.1182 | 8.93265 | 0.0001767732
180 | 0.05966095 | 179.1182 | 10.04923 | 0.0001988698
200 | 0.06628995 | 179.1182 | 11.16581 | 0.0002209665
220 | 0.07291894 | 179.1182 | 12.28239 | 0.0002430631
240 | 0.07954794 | 179.1182 | 13.39898 | 0.0002651598
260 | 0.08617693 | 179.1182 | 14.51556 | 0.0002872564
280 | 0.09280593 | 179.1182 | 15.63214 | 0.0003093531
300 | 0.09943492 | 179.1182 | 16.74872 | 0.0003314497
320 | 0.1060639 | 179.1182 | 17.8653 | 0.0003535464
340 | 0.1126929 | 179.1182 | 18.98188 | 0.000375643
360 | 0.1193219 | 179.1182 | 20.09846 | 0.0003977397
370 | 0.1226364 | 179.1182 | 20.65675 | 0.000408788
380 | 0.127 | 179.1182 | 21.39175 | 0.0004233333
|  |  | E | 50531.7

## INTEMPERIE
INFORME DEL LABORATORIO
| ASIGNATURA= | Proyecto De Grado | [8 empty] | GRUPO= | Ingenieria Civil | [8 empty] | FECHA INFORME= | 2018-10-03
| INTEGRANTES= | Norma Liliana Triana Castro - Jhon Esteban Dìaz Martinez
AGREGADO GRUESO | [5 empty] | AGREGADO FINO | [5 empty] | CEMENTO | [6 empty] | AGUA
| Tamaño= | N.D |  |  |  |  | Tamaño= | N.D |  |  |  |  | Humedad= | 0% | [5 empty] | Características= | Pura
| Humedad= | N.D |  |  |  |  | Humedad= | N.D |  |  |  |  | Marca= | Argos | [5 empty] | Procedencia= | Agua Purita
| Procedencia= | Cantera RexIngenieria S.A |  |  |  |  | Procedencia= | Cantera RexIngenieria S.A
ENSAYO DE RESISTENCIA A LA COMPRESIÓN DE CILINDROS DE CONCRETO | [16 empty] | Tipo de protección cilindro= | Plastico Negro y Transparente |  |  |  | (Plástico Negro, Plástico transparente,
|  |  | Norma Aplicada= | NTC 673 |  |  |  |  | (NTC) | [12 empty] | Lona blanca, Costal, Papel, Sumergido en agua,
|  |  | Descripción del Equipo= | N.D |  |  |  |  | (Referencia) | [12 empty] | Sin protección)
|  |  | Tipo de refrentado= | Neopreno |  |  |  |  | (Neopreno / Azufre / Otro) | [7 empty] | Aplicación de agua= | Rociado con Agua |  |  |  | (Rociado con agua, sin aplicación agua)
|  |  | Esfuerzo reportado por la Máquina= | N.D |  |  |  |  | Mpa | [7 empty] | f'c esperado= | 21 |  |  |  | Mpa
TIPOS DE FALLA DE LOS CILINDROS DE CONCRETO. Fuente. TECNOLOGIA DEL CONCRETO TOMO 1 (ASOCRETO)
[8 empty] | Cono |  | Cono y rotura vertical |  | Cono y corte |  | Corte |  | Columnar
|  |  |  | DIAMETRO SUPERIOR |  |  | DIAMETRO INFERIOR |  |  |  | ALTURAS | [8 empty] | ESFUERZO MAXIMO CILINDRO
Código Cilindro | Fecha Moldeo (Día-Mes-Año) | Fecha Falla (Día-Mes-Año) | Edad Cilindro (Días) | Ø1 (cm) | Ø2 (cm) | Ø3 (cm) | Ø1 (cm) | Ø2 (cm) | Ø3 (cm) | Ø Diámetro Promedio (cm) | h1 (cm) | h2 (cm) | h3 (cm) | Altura Promedio (cm) | Área Cilindro (cm2) | Peso cilindro (kg) | g Concreto (kg/m3) | Carga Aplicada por la Máquina (kg) | Esfuerzo máximo Cilindro (kgf/cm2) | Esfuerzo máximo Cilindro (Mpa) | Esfuerzo máximo Cilindro (psi) | % f'c = f'c ACTUAL / f'c ESPERADO | Tipo de Falla | Forma Falla
PROBETAS #1
PROBETAS #2
1 | 2018-09-10 | 2018-09-17 | 7 | 15.212 | 15.138 | 15.223 | 15.21 | 15.243 | 15.191 | 15.20283 | 30 | 30 | 30 | 30 | 181.526 | 13.035 | 2393.596 | 24194.4 | 133.2834 | 13.07058 | 1895.728 | 62.24% | CONO Y CORTE |  | 102
| 2018-09-10 | 2018-09-17 | 7 | 15.223 | 15.148 | 15.234 | 15.128 | 15.111 | 15.232 | 15.17933 | 30 | 30 | 30 | 30 | 180.9653 | 12.955 | 2386.277 | 24439.2 | 135.0491 | 13.24374 | 1920.843 | 63.07% | CORTE
| 2018-09-10 | 2018-09-17 | 7 | 15.145 | 15.133 | 15.143 | 15.238 | 15.229 | 15.195 | 15.1805 | 30 | 30 | 30 | 30 | 180.9931 | 13.135 | 2419.061 | 24908.4 | 137.6207 | 13.49593 | 1957.42 | 64.27% | CORTE
2 | 2018-09-10 | 2018-09-24 | 14 | 15.133 | 15.148 | 14.929 | 15.115 | 15.112 | 15.139 | 15.096 | 30 | 30 | 30 | 30 | 178.9838 | 13.035 | 2427.594 | 24582 | 137.3421 | 13.46861 | 1953.456 | 64.14% | CONO
| 2018-09-10 | 2018-09-24 | 14 | 15.152 | 14.923 | 15.181 | 15.109 | 15.112 | 15.139 | 15.10267 | 30 | 30 | 30 | 30 | 179.1419 | 13.135 | 2444.059 | 24990 | 139.4984 | 13.68007 | 1984.126 | 65.14% | CONO
| 2018-09-10 | 2018-09-24 | 14 | 15.128 | 15.115 | 14.922 | 15.132 | 15.072 | 15.112 | 15.08017 | 30 | 30 | 30 | 30 | 178.6085 | 13.025 | 2430.828 | 24979.8 | 139.8578 | 13.71532 | 1989.239 | 65.31% | CONO
3 | 2018-09-05 | 2018-09-26 | 21 | 15.154 | 14.933 | 15.138 | 14.932 | 15.163 | 15.196 | 15.086 | 30 | 30 | 30 | 30 | 178.7467 | 12.75 | 2377.666 | 26152.8 | 146.3121 | 14.34826 | 2081.039 | 68.33% | CONO
| 2018-09-05 | 2018-09-26 | 21 | 15.135 | 15.129 | 15.138 | 15.149 | 14.939 | 14.951 | 15.0735 | 30 | 30 | 30 | 30 | 178.4506 | 13.24 | 2473.14 | 26377.2 | 147.8123 | 14.49538 | 2102.378 | 69.03% | CONO
| 2018-09-05 | 2018-09-26 | 21 | 15.145 | 15.195 | 15.185 | 15.198 | 14.933 | 15.233 | 15.14817 | 30 | 30 | 30 | 30 | 180.2229 | 13.14 | 2430.323 | 26938.2 | 149.4716 | 14.6581 | 2125.978 | 69.8% | CONO
4 | 2018-09-05 | 2018-10-03 | 28 | 15.14 | 14.93 | 15.14 | 15.11 | 15.18 | 15.09 | 15.09833 | 30 | 30 | 30 | 30 | 179.0391 | 12.888 | 2399.476 | 27970.44 | 156.2253 | 15.32041 | 2222.038 | 72.95% | CONO
| 2018-09-05 | 2018-10-03 | 28 | 14.93 | 15.11 | 14.93 | 15.12 | 15.13 | 14.98 | 15.03333 | 30 | 30 | 30 | 30 | 177.5009 | 12.898 | 2422.148 | 28595.7 | 161.1018 | 15.79863 | 2291.398 | 75.23% | CONO
| 2018-09-05 | 2018-10-03 | 28 | 15.13 | 15.01 | 15.03 | 14.98 | 15.07 | 14.99 | 15.035 | 30 | 30 | 30 | 30 | 177.5402 | 12.881 | 2418.419 | 28315.2 | 159.4861 | 15.64019 | 2268.418 | 74.48% | CONO

## E Intemperie
Carga | Deformacion | Area | Esfuerzo | Deformacion Unitaria
0 | 0 | 177.5009 | 0 | 0
20 | 0.006846702 | 177.5009 | 1.126755 | 2.282234e-05
40 | 0.0136934 | 177.5009 | 2.25351 | 4.564468e-05
60 | 0.02054011 | 177.5009 | 3.380265 | 6.846702e-05
80 | 0.02738681 | 177.5009 | 4.50702 | 9.128936e-05
100 | 0.03423351 | 177.5009 | 5.633776 | 0.0001141117
120 | 0.04108021 | 177.5009 | 6.760531 | 0.000136934
140 | 0.04792691 | 177.5009 | 7.887286 | 0.0001597564
160 | 0.05477362 | 177.5009 | 9.014041 | 0.0001825787
180 | 0.06162032 | 177.5009 | 10.1408 | 0.0002054011
200 | 0.06846702 | 177.5009 | 11.26755 | 0.0002282234
220 | 0.07531372 | 177.5009 | 12.39431 | 0.0002510457
240 | 0.08216043 | 177.5009 | 13.52106 | 0.0002738681
260 | 0.08900713 | 177.5009 | 14.64782 | 0.0002966904
280 | 0.096 | 177.5009 | 15.79863 | 0.00032
|  |  | E | 49370.71