## Patios 1 y 2
TOPOGRAFIA / INVENTARIO COPRODUCTOS ABRIL 2021
PATIO DE COPRODUCTOS N° 1
PILA | DENOMINACION MATERIAL | ALTURA PILA (m) | DENSIDAD ( t /m3 ) | VOLUMEN (m³) | CANTIDAD ( t ) | UBICACIÓN | MODELOS 3D | OBSERVACIONES
1 | Agregado Siderúrgico Blanco procesado |  | 1.52 | 8328.95 | 12660.004 |  |  | Escoria blanca procesada
2 | Agregado Siderúrgico Blanco sin procesar |  | 1.52 | 3859.21 | 5865.9992 |  |  | Escoria blanca sin procesar
3 | Agregado Siderúrgico Gris procesado |  | 1.844532 | 7132.6 | 13156.31 |  |  | Escoria negra procesada
4 | Tierras finas |  | 1.848206 | 4458.18 | 8239.637 |  |  | Pendiente dato de topografia
5 | Mezcla agregado (Deposito 2) |  | 1.6755112 | 53018.05 | 88832.34 |  |  | Pendiente dato de topografia
6 | Agregado Siderúrgico Gris procesado (piedra filtro) |  | 1.6 | 1406.95 | 2251.12 |  |  | Escoria negra procesada
7 | TIERRAS DE LA FRAGMENTADORA |  |  | 49015.34 | 0
TOTAL PATIO COPRODUCTOS N° 1 |  |  |  | 127219.28 | 131005.4
PATIO COPRODUCTOS N° 2
PILA | DENOMINACION MATERIAL | ALTURA PILA (m) | DENSIDAD ( t /m3 ) | VOLUMEN (m³) | CANTIDAD ( t ) | UBICACIÓN | MODELOS 3D | OBSERVACIONES
1 | Calamina |  | 2.74 | 2135.37 | 5850.9138
2 | Agregado Siderurgico Blanco grueso (Procesado) |  | 1.51 | 2301.82 | 3475.7482
3 | Escoria Negra Rechazo (Sin procesar) |  | 1.87 | 17138.41 | 32048.8267 |  |  | Escoria negra sin procesar
4 | Tierra |  | 1.75 | 4458.18 | 7801.815 |  |  | Pendiente dato de topografia
5 | TIERRAS DE LA FRAGMENTADORA |  |  | 52165.95 | 0
6 | PILAS AGREGADO SIDERÚRGICO GRIS
6.1 | Agregado Siderurgico Gris 1 1/2" tonalidad cafe (Procesado) |  | 1.84 | 3073.09 | 5654.4856
6.2 | Agregado Siderurgico Gris 1 1/2" tonalidad cafe (Procesado) |  | 1.84 | 404.07 | 743.4888
6.3 | Agregado Siderurgico Gris 1/2" (Procesado) |  | 1.9 | 113.67 | 215.973
6.4 | Agregado Siderurgico Gris GRUESO (Procesado) |  | 1.41 | 7684.77 | 10835.5257
6.5 | Agregado Siderurgico Gris PIEDRA FILTRO (Procesado) |  | 1.72 | 1290.94 | 2220.4168
6.6 | Agregado Siderurgico Gris PIEDRA FILTRO (Procesado) |  | 1.72 | 6250.88 | 10751.5136
TOTAL COPRODUCTOS PATIO N° 2 |  |  |  | 92558.97 | 79598.7072
|  |  |  | m3 | t
|  |  | Patio # 1 | 127219.28 | 131005.4
|  |  | Patio # 2 | 92558.97 | 79598.7072
|  |  | TOTAL | 219778.25 | 210604.1
Note on J11: Fabian Camilo Diaz Guevara: AGREGADO SIDERÚRGICO PROCESADO (CONTAMINADO), REVISAR PROPUESTAS PARA USO

## Resumen
Item | Descripcion | t
1 | Escoria negra sin procesar (Rechazo) | 32048.8267
2 | Escoria Blanca sin procesar | 5865.9992
3 | Escoria negra procesada (Agregado Siderurgico gris) | 43577.71
4 | Escoria blanca procesada (Agregado Siderurgico blanco) | 16135.7522
5 | Calamina | 5850.9138
| Total | 103479.2
Ton
Patio # 1 | 131005.4
Patio # 2 | 79598.7072
TOTAL | 210604.1

## Densidades
| 1 g/cm3 | = | 1.10231 | Ton/m3
PATIO1
PILA | MATERIAL | #MUESTRA | DENSIDAD g/cm3 | DENSIDAD t/m3 | DENSIDAD PROMEDIO
4 | Tierras Finas | PUNTO 1 | 1.69 | 1.8629039 | 1.848206
|  | PUNTO 2 | 1.65 | 1.8188115
|  | PUNTO 3 | 1.69 | 1.8629039
3 | Agregado Siderúrgico Gris procesado | PUNTO 1 | 1.77 | 1.9510887 | 1.844532
|  | PUNTO 2 | 1.65 | 1.8188115
|  | PUNTO 3 | 1.6 | 1.763696
1 y 2 | Agregado Siderúrgico Blanco procesado | PUNTO 1 | 1.38 | 1.5211878 | 1.517513
|  | PUNTO 2 | 1.28 | 1.4109568
|  | PUNTO 3 | 1.47 | 1.6203957
6 | Agregado Siderúrgico Gris procesado (piedra filtro) | PUNTO 1 | 1.45 | 1.5983495 | 1.5983495
5 | Agregado Siderúrgico Gris procesado (Deposito grande) | PUNTO 1 | 1.52 | 1.6755112 | 1.6755112
PATIO2
PILA | MATERIAL | #MUESTRA | DENSIDAD g/cm3 | DENSIDAD t/m3 | DENSIDAD PROMEDIO
| calamina procesada | PUNTO UNICO | 2.64 | 2.9100984 | 2.9100984
1 | Calamina | PUNTO 1 | 2.62 | 2.8880522 | 2.737403
|  | PUNTO 2 | 2.76 | 3.0423756
|  | PUNTO 3 | 2.07 | 2.2817817
2 | Agregado Siderúrgico Blanco Grueso (procesado) | PUNTO 1 | 1.34 | 1.4770954 | 1.513839
|  | PUNTO 2 | 1.38 | 1.5211878
|  | PUNTO 3 | 1.4 | 1.543234
3 | Escoria Negra Rechazo (Sin procesar) | PUNTO 1 | ----------------- | 1.87 | 1.87
4 | Tierra | PUNTO 1 | 1.54 | 1.6975574 | 1.748999
|  | PUNTO 2 | 1.73 | 1.9069963
|  | PUNTO 3 | 1.49 | 1.6424419
5,1 y 5,2 | Agregado Siderurgico Gris 1 1/2" tonalidad cafe (Procesado) | PUNTO 1 | 1.73 | 1.9069963 | 1.844532
|  | PUNTO 2 | 1.69 | 1.8629039
|  | PUNTO 3 | 1.6 | 1.763696
5.3 | Agregado Siderurgico Gris 1/2" (Procesado) | PUNTO 1 | 1.7 | 1.873927 | 1.90148475
|  | PUNTO 2 | 1.75 | 1.9290425
5.4 | Agregado Siderurgico Gris GRUESO (Procesado) | PUNTO 1 | 1.37 | 1.5101647 | 1.40544525
|  | PUNTO 2 | 1.18 | 1.3007258
5,5 y 5,6 | Agregado Siderurgico Gris PIEDRA FILTRO (Procesado) | PUNTO 1 | 1.65 | 1.8188115 | 1.7196036
|  | PUNTO 2 | 1.35 | 1.4881185
|  | PUNTO 3 | 1.68 | 1.8518808

## Densidades tomadas en campo
PILA | MATERIAL | #MUESTRA | DENSIDAD t/m3
3 | Escoria Negra Rechazo (Sin procesar) | PUNTO 1 | 1.87
Escoria Negra Rechazo (Sin procesar) |  | kg | Ton
MASA volqueta vacia |  | 12210 | 12.21
MASA volqueta cargada con materal |  | 40260 | 40.26
VOLUMEN volqueta (m3)= | 15
DENSIDAD (Ton/m3)= | 1.87
𝑫𝑬𝑵𝑺𝑰𝑫𝑨𝑫=𝑴𝑨𝑺𝑨/𝑽𝑶𝑳𝑼𝑴𝑬𝑵
𝑫𝑬𝑵𝑺𝑰𝑫𝑨𝑫=(𝑴𝑨𝑺𝑨 𝒗𝒐𝒍𝒒𝒖𝒆𝒕𝒂 𝒄𝒂𝒓𝒈𝒂𝒅𝒂 −𝑴𝑨𝑺𝑨 𝒗𝒐𝒍𝒒𝒖𝒆𝒕𝒂 𝒗𝒂𝒄𝒊𝒂)/(𝑽𝑶𝑳𝑼𝑴𝑬𝑵 𝒗𝒐𝒍𝒒𝒖𝒆𝒕𝒂)