## TRAMO SAN ANTONIO
CRITERIOS DE DISEÑO PRELIMINAR DE LA MEZCLA ASFALTICA EN CALIENTE (MDC-19) POR EL MÉTODO MARSHAL SUMINISTRADO POR CONTRATISTA
MEZCLAS DENSAS, SEMIDENSAS Y GRUESAS
CATEGORIA DE TRANSITO
NT2
| CARACTERISTICA | ESPECIFICACIONES DEL INVIAS | NORMA ENSAYO INVIAS | CRITERIO DE ACEPTACIÓN
| Estabilidad minima (KN) | ARTICULO 450 | E-748 - 13 | 7.5
| Flujo (mm) | ARTICULO 450 | E-748 - 13 | 2,0 - 4,0
| Relacion estabilidad/ flujo (KN/mm) | ARTICULO 450 | E-748 - 13 | 3,0 - 5,0
| Vacios con aire % (Rodadura) | ARTICULO 450 | E-736 | 3,0 - 5,0
| Contenido de asfalto (%) | FORMULA DE TRABAJO | E-732 -13 | 5.4
| Peso especifico maximo (Gmm) gr/(cm3) | FORMULA DE TRABAJO | E-735 - 13 | 2360
| Granulometria | ARTICULO 450 | E-213-13 | MDC-19 TABLA 450-6
LOTES EVALUADOS
TRAMO SAN ANTONIO, CALLE 8 ENTRE CARRERA 1A Y 4
| No. | ABSCISAS | FECHA DE SUMINISTRO E INSTALACIÓN
| 1 | K0+380 A K0+355 | 2020-11-12
| 2 | K0+355 A K0+245 | 2020-11-13
| 3 | K0+245 A K0+195 | 2020-11-14
| 4 | K0+195 A K0+100 | 2020-11-17
SAN ANTONIO CALLE 8 ENTRE 4A Y 1
CONTENIDO DE ASFALTO %
No LOTE | PARAMETRO DE DISEÑO (%) | PARAMETRO DE ACEPTACION ART. 450 (250.5.2.3.1) | RESULTADO OBTENIDO (%) | ACEPTA O RECHAZA
LOTE 1 (12-11-2020) | 5.4 |  | 5.18 | CUMPLE
LOTE 2 (13/11/2020) |  |  | 6.07 | NO CUMPLE
LOTE 3 (14/11/2020) |  |  | 6.13 | NO CUMPLE
LOTE 4 (17/11/2020) |  |  | 6.14 | NO CUMPLE
SAN ANTONIO CALLE 8 ENTRE 4A Y 1
ESTABILIDAD MINIMA KN
No LOTE | PARAMETRO DE DISEÑO KN | PARAMETRO DE ACEPTACION ART. 450 (250.5.2.4.2) | RESULTADO OBTENIDO VALOR INDIVIDUAL (%) | PROMEDIO POR LOTE | ACEPTO O RECHAZO
LOTE 1 (12-11-2020) | 7.5 |  | 6.45 | 6.72025 | NO CUMPLE
7.122
6.103
7.206
LOTE 2 (13/11/2020) |  |  | 6.649 | 7.2285 | NO CUMPLE
7.089
6.905
8.271
LOTE 3 (14/11/2020) |  |  | 8.946 | 8.16475 | NO CUMPLE
8.249
7.591
7.873
LOTE 4 (17/11/2020) |  |  | 7.934 | 7.06475 | NO CUMPLE
5.319
7.008
7.998
SAN ANTONIO CALLE 8 ENTRE 4A Y 1
FLUJO mm
No LOTE | PARAMETRO DE DISEÑO mm | PARAMETRO DE ACEPTACION ART. 450 (250.5.2.4.3) | RESULTADO OBTENIDO VALOR INDIVIDUAL (mm) | PROMEDIO POR LOTE | ACEPTO O RECHAZO
LOTE 1 (12-11-2020) | 3.1 |  | 3.881 | 3.799 | NO CUMPLE
3.544
4.347
3.424
LOTE 2 (13/11/2020) |  |  | 3.758 | 3.64125 | CUMPLE
3.789
3.26
3.758
LOTE 3 (14/11/2020) |  |  | 3.538 | 3.40425 | CUMPLE
3.054
3.457
3.568
LOTE 4 (17/11/2020) |  |  | 4.116 | 4.242667 | NO CUMPLE
3.439
5.173
3.568
SAN ANTONIO CALLE 8 ENTRE 4A Y 1
RELACION ESTABILIDAD / FLUJO (Rodadura)
No LOTE | PARAMETRO DE DISEÑO mm | PARAMETRO DE ACEPTACION ART. 450 (250.5.2.4.4) | ESTABILIDAD/FLUJO (KN/mm) | ACEPTO O RECHAZO
LOTE 1 (12-11-2020) | 3 A 5 |  | 1.661943 | NO CUMPLE
2.009594
1.403957
2.104556
LOTE 2 (13/11/2020) |  |  | 1.769292 | NO CUMPLE
1.870942
2.12
2.2
LOTE 3 (14/11/2020) |  |  | 2.53 | NO CUMPLE
2.7
2.2
2.21
LOTE 4 (17/11/2020) |  |  | 1.93 | NO CUMPLE
1.55
1.35
2.24
SAN ANTONIO CALLE 8 ENTRE 4A Y 1
VACIOS CON AIRE (%)
No LOTE | PARAMETRO DE DISEÑO mm | PARAMETRO DE ACEPTACION ART. 450 (250.5.2.4.1) | PROMEDIO POR LOTE | ACEPTO O RECHAZO
LOTE 1 (12-11-2020) | 3 A 5 |  | 6.1 | NO CUMPLE
LOTE 2 (13/11/2020) |  |  | 6.8 | NO CUMPLE
LOTE 3 (14/11/2020) |  |  | 4.7 | CUMPLE
LOTE 4 (17/11/2020) |  |  | 5.2 | NO CUMPLE
𝐴𝑅𝐹%−0.3%≤𝐴𝑅𝑇%≤𝐴𝑅𝐹+0.3%
≤ Fm ≤ 1.20 fT =3.72
0.8 𝐹𝑇=2.48 ≤ Fm ≤ 1.20 fT =3.72
≤ E/F ≤ 5
≤ Fm ≤ 1.20 fT
3 ≤ E/F ≤ 5
0.8 𝐹𝑡 ≤ Fm ≤ 1.20 fT
≤ VACIOS CON AIRE ≤ 5
≤ Fm ≤ 1.20 fT
3 ≤ VACIOS CON AIRE ≤ 5
0.8 𝐹𝑡 ≤ Fm ≤ 1.20 fT
9.38 7.5
𝐸𝑀 ≥0.9 𝐸T=6.75
1.25ET≥𝐸𝑖≥𝑉𝐴𝐿𝑂𝑅 𝑀𝐼𝑁𝐼𝑀𝑂
9.38 ≥𝐸𝑖≥7.5
𝐸𝐼 ≥0.8 𝐸M=5.46
Note on E16: APP: De acuerdo a Formula de Trabajo, NT3 Corregir a NT2
Note on E17: APP: De acuerdo a Formula de Trabajo, NT3 Corregir a NT2

## TRAMO LA ESMERALDA
LOTES EVALUADOS
TRAMO LA ESMERALDA CARRRA 1A ESTE ENTRE CALLES 40 Y 41
No. | ABSCISAS | FECHA DE SUMINISTRO E INSTALACIÓN
1 | K0+005 A K0+52 | 2020-11-23
LA ESMERALDA CRA 1A ESTE ENTRE CALLES 40 Y41
CONTENIDO DE ASFALTO %
No LOTE | PARAMETRO DE DISEÑO (%) | PARAMETRO DE ACEPTACION ART. 450 (250.5.2.3.1) | RESULTADO OBTENIDO (%) | ACEPTA O RECHAZA
LOTE 1 (23/11/2020) | 5.4 |  | 5.72 | CUMPLE
LA ESMERALDA CRA 1A ESTE ENTRE CALLES 40 Y41
ESTABILIDAD MINIMA (KN)
No LOTE | PARAMETRO DE DISEÑO KN | PARAMETRO DE ACEPTACION ART. 450 (250.5.2.4.2) | RESULTADO OBTENIDO VALOR INDIVIDUAL (%) | PROMEDIO POR LOTE | ACEPTO O RECHAZO
LOTE 1 (23/11/2020) | 7.5 |  | 6.618 | 6.81975 | NO CUMPLE
5.779
8.584
6.298
LA ESMERALDA CRA 1A ESTE ENTRE CALLES 40 Y41
FLUJO (mm)
No LOTE | PARAMETRO DE DISEÑO mm | PARAMETRO DE ACEPTACION ART. 450 (250.5.2.4.3) | RESULTADO OBTENIDO VALOR INDIVIDUAL (mm) | PROMEDIO POR LOTE | ACEPTO O RECHAZO
LOTE 1 (23/11/2020) | 3.1 |  | 4.114 | 3.923 | NO CUMPLE
4.553
3.56
3.465
LA ESMERALDA CRA 1A ESTE ENTRE CALLES 40 Y41
RELACION ESTABILIDAD / FLUJO (Rodadura)
No LOTE | PARAMETRO DE DISEÑO mm | PARAMETRO DE ACEPTACION ART. 450 (250.5.2.4.4) | ESTABILIDAD/FLUJO (KN/mm) | ACEPTO O RECHAZO
LOTE 1 (23/11/2020) | 3 A 5 |  | 1.608653 | NO CUMPLE
1.269273
2.411236
1.817605
LA ESMERALDA CRA 1A ESTE ENTRE CALLES 40 Y41
VACIOS CON AIRE (%)
No LOTE | PARAMETRO DE DISEÑO mm | PARAMETRO DE ACEPTACION ART. 450 (250.5.2.4.1) | PROMEDIO POR LOTE | ACEPTO O RECHAZO
LOTE 1 (23/11/2020) | 3 A 5 |  | 7.1 | NO CUMPLE
𝐴𝑅𝐹%−0.3%≤𝐴𝑅𝑇%≤𝐴𝑅𝐹+0.3%
9.38 7.5
𝐸𝑀 ≥0.9 𝐸T=6.75
1.25ET≥𝐸𝑖≥𝑉𝐴𝐿𝑂𝑅 𝑀𝐼𝑁𝐼𝑀𝑂
9.38 ≥𝐸𝑖≥7.5
𝐸𝐼 ≥0.8 𝐸M=5.46
≤ Fm ≤ 1.20 fT =3.72
0.8 𝐹𝑇=2.48 ≤ Fm ≤ 1.20 fT =3.72
≤ E/F ≤ 5
≤ Fm ≤ 1.20 fT
3 ≤ E/F ≤ 5
0.8 𝐹𝑡 ≤ Fm ≤ 1.20 fT
≤ VACIOS CON AIRE ≤ 5
3 ≤ VACIOS CON AIRE ≤ 5