## Ft.Adoquin para trafico pesado
COPRODUCTOS - PREFABRICADOS
FICHA TECNICA
ADOQUIN VEHICULAR
USOS
Es utilizado como material para adoquinar áreas con un alto volumen de tráfico vehicular, las unidades están diseñadas para uso en lugares tales como calles, entradas vehiculares, vías, parqueaderos.
VENTAJAS
.Los adoquines vehiculares son utilizados como pavimento articulado para trafico pesado , liviano. Este puede ser recuperado y reutilizado cuando sea necesario ejecutar obras, otras ventajas son: • Durable • Versátil • Resistente • Pesado • Bajo mantenimiento • Económico • Fácil instalación • Contribuye con el medio ambiente ya que se utilizan las Agregado Siderurgicos provenientes de acería planta Tuta, la cual es un COPRODUCTO resultante del proceso. • Contribuye con la economía circular
LARGO ( cm) |  | ANCHO (cm) | ALTO (cm) | Und/m2 | PESO kg
20 |  | 10 | 8 | 50 | 3.76
CARACTERISTICAS FISICAS Y MECANICAS
RESISTENCIA A LA FLEXION |  | Kg / cm2 | COLOR | ABSORCION (%)
Modulo de rotura (Mpa) | Modulo de rotura (Mpa)
Norma 2017 | Real
4 |  |  | Gris | 7%
NORMATIVIDAD APLICADA |  | NORMA TECNICA COLOMBIANA 2017 ICONTEC
Elaboro: |  | Reviso: |  | Fecha

## Ft.Adoquin trafico liviano
COPRODUCTOS - PREFABRICADOS
FICHA TECNICA
ADOQUIN PEATONAL
USOS
Son utilizados como material para pavimentos articulados, destinados a soportar transito peatonal y liviano. Las unidades de adoquín están diseñadas para usos tales como patios, sardineles, pisos, calzadas, plazas y caminos exteriores e interiores de casas, y no están diseñados para soportar trafico vehicular pesado..
VENTAJAS
.Los adoquines peatonales son utilizados como pavimento articulado para trafico liviano o peatonal . Este puede ser recuperado y reutilizado cuando sea necesario ejecutar obras. • Durable • Versátil • Resistente • Pesado • Bajo mantenimiento • Económico • Fácil instalación • Contribuye con el medio ambiente ya que se utilizan las escorias provenientes de acería planta Tuta, la cual es un COPRODUCTO resultante del proceso. • Contribuye con la economía circular
LARGO (cm) |  | ANCHO(cm) | ALTO (cm) | Und/m2 | PESO kg
19,84 |  | 10,07 | 6 | 50 | 3.4
CARACTERISTICAS FISICAS Y MECANICAS
RESISTENCIA A LA FLEXION |  | Kg / cm2 | COLOR | ABSORCION (%)
Modulo de rotura (Mpa) Individual | Modulo de rotura (Mpa) Individual
Norma | Real
4.2 | 4.5 | 49.1 | Gris | 7%
NORMATIVIDAD APLICADA |  | NORMA TECNICA COLOMBIANA NTC2017 ICONTEC
Elaboro: |  | Reviso: |  | Fecha:

## FT.Casas prefabricadas
COPRODUCTOS - PREFABRICADOS
FICHA TECNICA
CASAS PREFABRICADAS
USOS
LAMINAS
• Son utilizadas en el área de arquitectura en general y urbanismo. • Vallas perimetrales • Líneas divisorias • Barreras antirruido • Paredes decorativas • Formación de jardineras
VENTAJAS
• Durable • Apariencia Cálida y estética • Versátil en el diseño • Resistente • Pesado • Bajo mantenimiento • Económico • Instalación fácil, rápida y limpia • Apropiadas para cualquier tipo de clima • Acabado imitación ladrillo, madera o piedra. • Contribuye con el medioambiente ya que se utilizan las escorias provenientes de acería planta Tuta, la cual es un COPRODUCTO resultante del proceso • Contribuye con la economía circular
LAMINA
LARGO (cm) | ALTO (cm) |  | ESPESOR (cm) | PESO kg
1,44 | 30 |  | 4
CARACTERISTICAS FISICAS Y MECANICAS
RESISTENCIA A LA FLEXION | Kg / cm2 | COLOR | ABSORCION (%)
Modulo de rotura (Mpa) Individual
Gris
NORMATIVIDAD APLICADA | NORMA SISMO RESISTENTE COLOMBIANA - NSR10 - TITULO E
Elaboro: | Reviso: |  | Fecha:

## Ft.Columnas
COPRODUCTOS - PREFABRICADOS
FICHA TECNICA
COLUMNAS
USOS
Estos postes tienen como fin servir de soporte para laminas • Son utilizadas en el área de arquitectura en general y urbanismo. • Vallas perimetrales • Formación de jardineras
VENTAJAS
• Durable • Apariencia Cálida y estética • Versátil en el diseño • Resistente • Pesado • Bajo mantenimiento • Económico • Instalación fácil, rápida y limpia • Apropiadas para cualquier tipo de clima • Acabado imitación ladrillo, madera o piedra. • Contribuye con el medioambiente ya que se utilizan las escorias provenientes de acería planta Tuta, la cual es un COPRODUCTO resultante del proceso • Contribuye con la economía circular
LARGO (cm) |  | ANCHO(cm) |  |  | PESO kg
2.5 |  | 12.5
CARACTERISTICAS FISICAS Y MECANICAS
RESISTENCIA A LA FLEXION |  | Kg / cm2 | COLOR | ABSORCION (%)
Modulo de rotura (Mpa) Individual | Modulo de rotura (Mpa) Individual
Norma | Real
Gris
NORMATIVIDAD APLICADA |  | NORMA SISMO RESISTENTE COLOMBIANA - NSR10 - TITULO E
Elaboro: |  | Reviso: |  | Fecha:

## FT. Bordillo A-80
COPRODUCTOS - PREFABRICADOS
FICHA TECNICA
BORDILLO A-80
USOS
Los bordillos se emplean para la separacion, delimitación física o visual, para drenaje o evacuación de aguas y para el confinamiento de áreas pavimentadas ya sean rigidas o flexibles.
VENTAJAS
• Seguridad en su construcción y uso: • Durable • Versátil • Resistente • Pesado • Bajo mantenimiento • Económico • Fácil instalación • Contribuye con el medio ambiente ya que se utilizan las escorias provenientes de acería planta Tuta, la cual es un COPRODUCTO resultante del proceso. • Contribuye con la economía circular
LARGO (cm) |  | ANCHO (cm) | ALTO (cm) | Und/ml | PESO kg
82 |  | 21 | 37 | 1.21 | 103
CARACTERISTICAS FISICAS Y MECANICAS
RESISTENCIA A LA FLEXION |  | Kg / cm2 | COLOR | ABSORCION (%)
Modulo de rotura (Mpa) Individual | Modulo de rotura (Mpa) Individual
Norma | Real
21 |  |  | Gris
NORMATIVIDAD APLICADA |  | NORMA TECNICA COLOMBIANA NTC4109 ICONTEC
Elaboro: |  | Reviso: |  | Fecha:

## FT.Bordillo A-85
COPRODUCTOS - PREFABRICADOS
FICHA TECNICA
BORDILLOS A-85
USOS
Los bordillos se emplean para la separacion, delimitación física o visual, para drenaje o evacuación de aguas y para el confinamiento de áreas pavimentadas u otras superficies tales como rampas.
VENTAJAS
.Seguridad en su construcción y uso: • La fabricación de estos bordillos consigue unos acabados de alta calidad, tanto en geometría como en calidad de las superficies. • Durable • Versátil • Resistente • Pesado • Bajo mantenimiento • Económico • Fácil instalación • Contribuye con el medio ambiente ya que se utilizan las escorias provenientes de acería planta Tuta, la cual es un COPRODUCTO resultante del proceso. • Contribuye con la economía circular
LARGO (cm) |  | ANCHO (cm) | ALTO (cm) | Und/ml | PESO kg
82 |  | 23 | 36 | 1.21 | 103
CARACTERISTICAS FISICAS Y MECANICAS
RESISTENCIA A LA FLEXION |  | Kg / cm2 | COLOR | ABSORCION (%)
Modulo de rotura (Mpa) Individual | Modulo de rotura (Mpa) Individual
Norma | Real
21 |  |  | Gris
NORMATIVIDAD APLICADA |  | NORMA TECNICA COLOMBIANA NTC4109 ICONTEC
Elaboro: |  | Reviso: |  | Fecha:

## FT.Bloques
COPRODUCTOS - PREFABRICADOS
FICHA TECNICA
BLOQUE ESTRUCTURAL
USOS
Es un bloque vibrocompactado el cual tiene una optima resistencia a la comprension para la construccion de mamposteria arquitectonica, vivienda , de uso interior o exterior.
VENTAJAS
• La textura de este bloque permite la adherencia de los recubrimientos a la superficie. • Durable • Versátil • Resistente • Pesado • Bajo mantenimiento • Económico • Fácil instalación • Contribuye con el medio ambiente ya que se utilizan las escorias provenientes de acería planta Tuta,la cual es un COPRODUCTO resultante del proceso. • Contribuye con la economía circular
LARGO (cm) |  | ANCHO (cm) | ALTO (cm) | Und/m2 | PESO kg
41 |  | 11 | 23 | 9.9
CARACTERISTICAS FISICAS Y MECANICAS
RESISTENCIA A LA FLEXION |  | Kg / cm2 | COLOR | ABSORCION (%)
Modulo de rotura (Mpa) Individual | Modulo de rotura (Mpa) Individual
Norma | Real
7 |  |  | Gris
NORMATIVIDAD APLICADA |  | NORMA TECNICA COLOMBIANA NTC4026 ICONTEC
Elaboro: |  | Reviso: |  | Fecha:

## FT. Bloques Betonblock
COPRODUCTOS - PREFABRICADOS
FICHA TECNICA
BLOQUES BETONBLOCK - TIPO LEGO
USOS
Los bloques producidos son especialmente adecuados para tabiques, muros de contención, cortafuegos.
VENTAJAS
.Estos bloques tipo lego facilitan la colocación de los mismos contribuyendo a la disminución de los tiempos en obra. Además de tener un diseño innovador. • Durable • Versátil • Resistente • Pesado • Bajo mantenimiento • Fácil instalación • Contribuye con el medio ambiente ya que se utilizan las escorias provenientes de acería planta Tuta,la cual es un COPRODUCTO resultante del proceso. • Contribuye con la economía circular
LARGO (cm) |  | ANCHO (cm) | ALTO (cm) | PESO KG
1,60 |  | 80 | 80 | 2680
1.6 |  | 40 | 80
CARACTERISTICAS FISICAS Y MECANICAS
RESISTENCIA A LA FLEXION |  | Kg / cm2 | COLOR | ABSORCION (%)
Modulo de rotura (Mpa) Individual | Psi
15.9 | 2 250 | 159 | Gris
NORMATIVIDAD APLICADA |  | NORMA TECNICA COLOMBIANA 4026 ICONTEC
Elaboro: |  | Reviso: |  | Fecha:

## MATERA PIRAMIDAL
COPRODUCTOS - PREFABRICADOS
FICHA TECNICA |  |  |  |  | DOSIFICACION MATERA ( TIPO I )
[5 empty] | ESCORIA NEGRA | ESCORIA BLANCA | CEMENTO | AGUA | PESO MATERA
MACETA PIRAMIDAL |  |  |  |  | 7 KG | 8 KG | 25 kg | 22.5 litros | 126 KG
|  | USOS |  |  | 15 KG
Las macetas prefabricadas son perfectas para quienes buscan cubrir, separar y decorar cualquier espacio de una manera sólida
VENTAJAS
.Estas macetas son Ideales para división de espacios por su solidez y peso . Además de tener un diseño innovador. • Durable • Versátil • Resistente • Pesado • Bajo mantenimiento • Fácil instalación • Contribuye con el medio ambiente ya que se utilizan las escorias provenientes de acería planta Tuta,la cual es un COPRODUCTO resultante del proceso. • Contribuye con la economía circular
BASE INF (cm) | ESPESOR (cm) | BASE SUP | ALTO (cm) | PESO KG
35 | 5 | 50 | 60 | 126
Elaboro: |  | Reviso: |  | Fecha:

## BANCA CIRCULAR
COPRODUCTOS - PREFABRICADOS
FICHA TECNICA
BANCA CIRCULAR
USOS
La banca circular prefabricada es utilizada como mobiliario urbano en plazas, parques o zonas comúnes.
VENTAJAS
• Durable • Versátil • Resistente • Pesado • Bajo mantenimiento • Económico • Fácil instalación • Contribuye con el medio ambiente ya que se utilizan las escorias provenientes de acería planta Tuta, la cual es un COPRODUCTO resultante del proceso. • Contribuye con la economía circular
DIAMETRO (cm) |  | ALTO (cm) | RADIO (cm) | PESO kg
82 |  | 21 | 37
CARACTERISTICAS FISICAS Y MECANICAS
RESISTENCIA A LA FLEXION |  | Kg / cm2 | COLOR
Modulo de rotura (Mpa) Individual | Modulo de rotura (Mpa) Individual
Norma | Real
Gris
NORMATIVIDAD APLICADA |  | NORMA TECNICA COLOMBIANA NTC4109 ICONTEC
Elaboro: |  | Reviso:

## Ficha tecnica esc negra
FICHA TECNICA
Nombre de la empresa | [6 empty] | Diaco S.A
Nombre comercial del coproducto | [6 empty] | Agregado siderurgico gris
Descripcion | [6 empty] | Fotografia
El agregado siderurgico gris se produce en el proceso de fusión del acero, esta se origina por el proceso de oxidación, la cual va dirigida a eliminar impurezas de manganeso y silicio esto por la presencia de elementos metálicos presentes en el acero líquido y elementos no metálicos provenientes de la carga fría. La función de la escoria es mantener La temperatura del baño, limpiar el acero, reducir Perdidas, proteger refractarias.
Clasificacion de peligrosidad | [6 empty] | Residuo ( No peligroso)
Condiciones de almacenamiento | [6 empty] | Cielo abierto en patios
Generacion mensual | [6 empty] | 3.000 Toneladas
Toxicidad al ambiente | [6 empty] | No toxico , Ni ecotoxico
GRANULOMETRIAS
3/8" |  |  | 3/4" |  | 1/2" |  |  | 1" |  |  | 1½" |  | 2"
Caracteristicas fisico quimicas
Color |  |  |  | Gris
Estado fisico |  |  |  | Solido
COMPOSICION QUIMICA POR FLUORECENCIA DE RAYOS X
CaO | Fe2O3 | SiO2 | Al2O3 | MgO | MnO | SO3 | Cr | TiO2 | Zn | Na2O | P2O5 | Ba | Cl | Sr
33.19% | 26.32% | 19.97% | 6.13% | 5.72% | 3.78% | 1.65% | 0.71% | 0.6% | 0.48% | 0.46% | 0.22% | 0.19% | 0.16% | 0.1%
Pb | Cu | Zr | Zr | V | Nb
0.05% | 0.04% | 0.04% | 0.04% | 0.03% | 0.02%
Aplicaciones
• Fabricacion de asfalto. • Capa de rodadura en vías, como base y subase. • Materia prima en la construcción • Muros de arrime tipo “Gaviones” • Fabricación de cemento y agregado de concretos • Revestimiento primario para las vías urbanas y/o rurales • Para patios de maniobra o parqueaderos • Conservación de las vías • Uso como lastro ferroviario (Soporte de durmientes férreas).
Elaboro: |  |  | Reviso: | [5 empty] | Fecha:

## Ficha tecnica esc Blanca
FICHA TECNICA
Nombre de la empresa | [5 empty] | Diaco S.A
Nombre comercial del coproducto | [5 empty] | Agregado siderurgico blanco
Descripcion | [5 empty] | Fotografia
El agregado siderurgico blanco resultante del proceso en el horno cuchara es un residuo de las industrias de fabricación de acero obtenidos de la refinación de aceros al carbono y de baja aleación. Este proceso hace que sea posible eliminar el azufre y se lleva a cabo en presencia de una escoria básica en la que los óxidos más significativos son SiO2, AL2O3, CaO, y MgO.
Clasificacion de peligrosidad | [5 empty] | Residuo de manejo especial ( No peligroso)
Condiciones de almacenamiento | [5 empty] | Cielo abierto en patios
Generacion mensual | [5 empty] | 250 Toneladas
Toxicidad al ambiente | [5 empty] | No toxico, Ni ecotoxico
Caracteristicas fisico quimicas
Color |  |  |  | Blanco
Estado fisico |  |  |  | Solido
COMPOSICION QUIMICA POR FLUORECENCIA DE RAYOS X
CaO | SiO2 | MgO | Al2O3 | Fe2O3 | SO3 | MnO | Zn | TiO2 | Na2O | K2O | Cl | Ba
50.72% | 18.29% | 14.48% | 5.42% | 4.91% | 2.99% | 0.97% | 0.49% | 0.42% | 0.4% | 0.21% | 0.17% | 0.15%
Sr | Pb | Cr | Zr | P2O5 | Cu | Br | Nb
0.11% | 0.08% | 0.07% | 0.05% | 0.04% | 0.02% | 45 ppm | 24 ppm
Aplicaciones
• Producción de marga (material calcáreo y arcillosos en estado homogeneizado). • Producción de Cementó.
Elaboro: |  |  | Reviso: | [5 empty] | Fecha:

## Ficha tecnica Calamina
FICHA TECNICA
Nombre de la empresa | [5 empty] | Diaco S.A
Nombre comercial del coproducto | [5 empty] | Cascarilla
Descripcion | [5 empty] | Fotografia
Este subproducto siderúrgico procede del tren de laminación del proceso de laminación en caliente del acero. La formación de la calamina depende de diversos factores como son: la atmósfera del horno de recalentar, su temperatura y tiempo de empape, el contenido en SO2 en los gases del horno, las características físicas y composición del acero.
Clasificacion de peligrosidad | [5 empty] | Residuo de manejo especial ( No peligroso)
Condiciones de almacenamiento | [5 empty] | Cielo abierto en patios
Generacion mensual | [5 empty] | 300 Toneladas
Toxicidad al ambiente | [5 empty] | No toxico , Ni ecotoxico
Caracteristicas fisico quimicas
Color |  |  |  | Negro
Estado fisico |  |  |  | Solido
COMPOSICION QUIMICA POR FLUORECENCIA DE RAYOS X
Fe2O3 | SiO2 | CaO | MnO | Na2O | MgO | Al2O3 | SO3 | Cu | Cl | Cr | P2O5 | Zn
93,77% | 1,64% | 0,77% | 0,71% | 0,55% | 0,54% | 0,50% | 0,49% | 0,34% | 0,28% | 0,10% | 0,08% | 0,08%
Ni | K2O | Pb | Mo | TiO2 | Nb
0,07% | 0,05% | 0,03% | 0,02% | 0,01% | 24 ppm
Aplicaciones
La cascarilla es utilizada como alternativa para los siguientes procesos o productos. • Este producto recircula de nuevo en el proceso de acería, de esta manera se recupera hierro que está atrapado en forma de óxido de hierro (FeO). •Alternativa al mineral de hierro en industria cementera •Recubrimiento de soldadura •Balance de Ascensores •Aleaciones de hierro •Fundentes

## Ficha tecnica Polvo de aceria
FICHA TECNICA
Nombre de la empresa |  |  |  |  | Diaco S.A
Nombre comercial del coproducto |  |  |  |  | Polvo de Aceria
Descripcion |  |  |  |  | Fotografia
Los polvos de acería son residuos sólidos complejos, que provienen de los sistemas de limpieza de las corrientes gaseosas que se generan durante las operaciones de fusión y afino del acero. Estas partículas, denominadas polvo, están compuestas por elementos provenientes del acero, de la escoria y de la carga, incluyendo el hierro, zinc y metales pesados como el plomo y el cadmio, que se volatizan durante el proceso. Este polvo se traslada desde la nave de acería hacia el captador de polvo, el cual con la ayuda de extractores mueve las partículas más pequeñas hacia las bolsas.
Clasificacion de peligrosidad |  |  |  |  | Residuo de manejo especial (Peligroso)
Condiciones de almacenamiento |  |  |  |  | Big bag o contenedores de polietileno,en un lugar fresco y seco
Generacion mensual |  |  |  |  | 550 Toneladas
Toxicidad al ambiente |  |  |  |  | Toxico , Ecotoxico
Caracteristicas fisico quimicas
Color |  |  |  | Café Marron
Estado fisico |  |  |  | Solido
COMPOSICION QUIMICA POR FLUORECENCIA DE RAYOS X
Zn | Fe2O3 | Cl | SiO2 | Na2O | MnO | CaO | Pb | MgO | SO3 | K2O
34,78% | 27,74% | 10,01% | 4,38% | 3,64% | 3,53% | 3,52% | 2,77% | 2,73% | 2,30% | 2,20%
Al2O3 | Br | Cu | P2O5 | TiO2 | Sn | Sb | Ba | Cd | Co | Sr
0,94% | 0,37% | 0,31% | 0,19% | 0,17% | 0,13% | 0,11% | 0,09% | 0,07% | 0,04% | 0,02%
Bi
0,02%
Aplicaciones
Estos polvos pueden ser reciclados externamente, a partir del aprovechamiento de su contenido de óxido de zinc. El proceso dominante para reciclar el zinc es el horno rotativo, este proceso se define como la volatilización de metales no ferrosos como Zn, Pb, Cd, a partir de una mezcla de óxidos sólidos, este material puede ser comercializado directamente a los productores de zinc o a plantas químicas.