## Car.Materiales
ITEM | Arena | Grava
Peso Unitario Suelto Seco | 40500 | 1440
Peso Unitario Compactado Seco | 43860 | 1560
Peso Específico de Masa | 2.63 | 2.67
Contenido Humedad | 3.26 | 0.41
Porcentaje de Absorción | 1.38 | 0.879
Módulo de finura | 2.51 | -
Tamaño Máximo del Agregado | --- | 3/4 "
Peso específico cemento | 3.1

## Calculo
Diseño
F'c | 214.1412 | 21 | Mpa | tabla 1
PASO 1 |  | Determinar la resistencia promedio para el diseño
F'c | F'cr
menos de 210 | F'c + 70
210 a 350 | F'c + 84
sobre 350 | F'c + 98
escoger | 84
F'cr | 298.1412 |  |  | tabla 2
Paso 2 |  | Determinar el asentamiento
(ver tabla 1)
Consistencia | Plástica
Paso 3 |  | Relación agua-cemento (W/C)
(ver tabla 2)
Interpolación |  |  | Concreto sin aire incorporado
y0 | 0.62 |  | 0.56
y1 | 0.55
yx | 0.553
x0 | 250
x | 298
x1 | 300
tabla 3
Paso 4 |  | Relación agua-cemento (W/C)
(ver tabla 3)
tamaño máximo | 3/4 "
Concreto sin aire | 193 | lt/m3
Paso 5 |  | Determinar el cemento
Rw/c | 344.6429
Paso 6 |  | Cálculo del aire atrapado
(ver tabla 4)
Aire Atrapado | 2
Paso 7 |  | Determinar la cantidad de agregado grueso
|  | (ver tabla 5) |  | tabla 4
Modulo de finura | 2.51
Interpolación
y0 | 0.66
y1 | 0.64
yx | 0.649
x0 | 2.4
x | 2.51
x1 | 2.6
Peso unitario compactado seco |  | 1560
Peso unitario compactado seco |  | 1012.44 |  | tabla 5
Paso 8 |  | Cálculo del volumen absoluto de concreto
para hallar el agregado fino de los materiales
por m3
Peso especifico | 3.1
Volumen Absoluto
cemento | 0.1112 | m3
Ag grueso | 0.3792 | m3
Agua | 0.193 | m3
Aire | 0.02 | m3
Agregado fino | 0.2966 | m3
Peso seco agregado fino |  | 780.058
Peso seco de los materiales
Mezcla | 1m
Cemento | 344.6429
Ag. Fino | 780.058
Ag. Grueso | 1012.44
Agua | 193
Paso 9: |  | Corrección por Humedad
Ag.Fino | 805
Ag. Grueso | 1017
Paso 10: |  | Corrección por absorción
Ag.fino | -14.67
Ag.grueso | 4.75
SUMATORIA | -9.92 | Agua libre
Paso 11: |  | Agua efectiva
Agua de diseño + Agua Libre |  | 183.08
Paso 12: |  | Diseño teórico húmedo
R (W/C) | 326.9286
Paso 13: |  | Proporciones en peso
Cemento | Ag. Fino | Ag.Grueso | Agua
326.9286 | 805 | 1017 | 183.08
1 | 2.46 | 3.11 | 0.56
Paso 14: |  | Proporciones en volumen
cemento | 1
Ag.fino | 0.09
Ag.grueso | 3.24
Agua | 23.8

## Diseño Final
MEZCLA PARA 1M |  |  |  | Para | 0.03
[5 empty] | Peso | Proporción
CEMENTO | AGREGADO FINO | AGREGADO GRUESO | AGUA | Cemento | 9.81 | 0
|  |  |  | Agregado fino | 24.15 | 0
326.9286 | 805 | 1017 | 183.08 | Agregado grueso | 30.51 | 0
kg | kg | kg | 23.8 | Agua | 5.49 | 0
Proporción
CEMENTO | AGREGADO FINO | AGREGADO GRUESO | AGUA
1 | 2.46 | 3.11 | 0.56