## Hoja1
ANALISIS GRANULOMETRICO POR TAMIZADO MECANICO NTC-77
Obra:
Descripcion:
Fecha de muestreo:
Peso de muestra seca antes de lavar
Peso de muestra seca despues de lavar
TAMIZ | DIAMETRO | PESO | PESO | PESO MUESTRA | CORRECCION | PESO MUESTRA | PORCENTAJE | RETENIDO | PORCENTAJE | NORMA
No | mm | tamiz | mas muestra | retenida |  | ret corregida | retenido | acumulado | que pasa | NTC-174 Arena
|  | g | g | g |  | g | % | % | % | % pasa
1/2" | 12.7 | [8 empty] | 100 | 100
3/8" | 9.51 | [8 empty] | 100 | 100
4 | 4.76 | [8 empty] | 100 | 95
8 | 2.38 | [8 empty] | 100 | 80
16 | 1.19 | [8 empty] | 85 | 50
30 | 0.6 | [8 empty] | 60 | 25
50 | 0.3 | [8 empty] | 30 | 10
100 | 0.15 | [8 empty] | 10
200 | 0.074 | [8 empty] | 5
FONDO | 0
modulo de finura
ANALISIS GRANULOMETRICO POR TAMIZADO MECANICO NTC-77
Obra:
Descripcion:
Fecha de muestreo:
Peso de muestra seca antes de lavar
Peso de muestra seca despues de lavar
TAMIZ | DIAMETRO | PESO | PESO | PESO MUESTRA | CORRECCION | PESO MUESTRA | PORCENTAJE | RETENIDO | PORCENTAJE | NORMA
No | mm | tamiz | mas muestra | retenida |  | ret corregida | retenido | acumulado | que pasa | NTC-174 Arena
|  | g | g | g |  | g | % | % | % | % pasa
3/4" | 19 | [8 empty] | 100 | 100
1/2" | 12.7 | [8 empty] | 100 | 90
3/8" | 9.51 | [8 empty] | 70 | 40
4 | 4.76 | [8 empty] | 15 | 0
8 | 2.38 | [8 empty] | 5 | 0
16 | 1.19 | [8 empty] | 5 | 0
30 | 0.6 | [8 empty] | 5 | 0
50 | 0.3 | [8 empty] | 5 | 0
100 | 0.15 | [8 empty] | 5 | 0
200 | 0.074 | [8 empty] | 1 | 0
FONDO | 0
D60= |  |  | D30= |  |  | D10=
Cu= |  |  | CC=

## 31-07-2015
ANALISIS GRANULOMETRICO POR TAMIZADO MECANICO NTC-77
Obra: | SOLZA S.A.S
Descripcion: |  | ARENA AMARILLA
Fecha de muestreo: |  | 2015-07-31
Peso de muestra seca antes de lavar (gr) |  |  |  | 1060
Peso de muestra seca despues de lavar (gr) |  |  |  | 943
TAMIZ | DIAMETRO | PESO | PESO | PESO MUESTRA | CORRECCION | PESO MUESTRA | PORCENTAJE | RETENIDO | PORCENTAJE | NORMA
No | mm | tamiz | mas muestra | retenida |  | ret corregida | retenido | acumulado | que pasa | NTC-174 Arena
|  | g | g | g |  | g | % | % | % | % pasa
1/2" | 12.7 | 713.5 | 713.5 | 0 | 0 | 0 | 0 | 0 | 100 | 100 | 100
4 | 9.51 | 692.5 | 696 | 3.5 | 0.001855779 | 3.501856 | 0.3303638 | 0.3303638 | 99.66964 | 100 | 100
4 | 4.76 | 531 | 540 | 9 | 0.004772004 | 9.004772 | 0.8495068 | 1.179871 | 98.82013 | 100 | 95
8 | 2.38 | 542.5 | 549.5 | 7 | 0.003711559 | 7.003712 | 0.6607275 | 1.840598 | 98.1594 | 100 | 80
16 | 1.19 | 523 | 533 | 10 | 0.005302227 | 10.0053 | 0.9438964 | 2.784494 | 97.21551 | 85 | 50
30 | 0.6 | 503.5 | 580 | 76.5 | 0.04056204 | 76.54056 | 7.220808 | 10.0053 | 89.9947 | 60 | 25
50 | 0.3 | 471.5 | 1068.5 | 597 | 0.3165429 | 597.3165 | 56.35062 | 66.35592 | 33.64408 | 30 | 10
100 | 0.15 | 421 | 625 | 204 | 0.1081654 | 204.1082 | 19.25549 | 85.61141 | 14.38859 | 10
200 | 0.074 | 368 | 401 | 33 | 0.01749735 | 33.0175 | 3.114858 | 88.72627 | 11.27373 | 5
FONDO | 0 | 417 | 419.5 | 2.5 | 0.001325557 | 2.501326 | 11.27371 | 99.99997 | 2.50105e-05
|  |  |  | 942.5 | 0.05302227 | 942.9997 | 99.99997
| MODULO DE FINURA: |  | 1.677776
ANALISIS GRANULOMETRICO POR TAMIZADO MECANICO NTC-77
Obra: | SOLZA S.A.S
Descripcion: |  | ARENA ROSADA
Fecha de muestreo: |  | 2015-07-31
Peso de muestra seca antes de lavar (gr) |  |  |  | 1060
Peso de muestra seca despues de lavar (gr) |  |  |  | 1027
TAMIZ | DIAMETRO | PESO | PESO | PESO MUESTRA | CORRECCION | PESO MUESTRA | PORCENTAJE | RETENIDO | PORCENTAJE | NORMA
No | mm | tamiz | mas muestra | retenida |  | ret corregida | retenido | acumulado | que pasa | NTC-174 Arena
|  | g | g | g |  | g | % | % | % | % pasa
1/2" | 12.7 | 713.5 | 720 | 6.5 | 0.003164557 | 6.503165 | 0.6135061 | 0.6135061 | 99.38649 | 100 | 100
4 | 9.51 | 692.5 | 694.5 | 2 | 0.0009737098 | 2.000974 | 0.1887711 | 0.8022772 | 99.19772 | 100 | 100
4 | 4.76 | 531 | 544 | 13 | 0.006329114 | 13.00633 | 1.227012 | 2.029289 | 97.97071 | 100 | 95
8 | 2.38 | 542.5 | 571 | 28.5 | 0.01387537 | 28.51388 | 2.689988 | 4.719278 | 95.28072 | 100 | 80
16 | 1.19 | 523 | 600 | 77 | 0.03748783 | 77.03749 | 7.267688 | 11.98697 | 88.01303 | 85 | 50
30 | 0.6 | 503.5 | 1089.5 | 586 | 0.285297 | 586.2853 | 55.30993 | 67.2969 | 32.7031 | 60 | 25
50 | 0.3 | 471.5 | 585.5 | 114 | 0.05550146 | 114.0555 | 10.75995 | 78.05685 | 21.94315 | 30 | 10
100 | 0.15 | 421 | 591.5 | 170.5 | 0.08300876 | 170.583 | 16.09274 | 94.14959 | 5.850412 | 10
200 | 0.074 | 368 | 395 | 27 | 0.01314508 | 27.01315 | 2.54841 | 96.698 | 3.302002 | 5
FONDO | 0 | 417 | 419 | 2 | 0.0009737098 | 2.000974 | 3.301979 | 99.99998 | 2.296485e-05
|  |  |  | 1026.5 | 0.04868549 | 1027 | 99.99998
| MODULO DE FINURA: |  | 2.582389
ANALISIS GRANULOMETRICO POR TAMIZADO MECANICO NTC-77
Obra: | SOLZA S.A.S
Descripcion: |  | ARENA BLANCA
Fecha de muestreo: |  | 2015-07-31
Peso de muestra seca antes de lavar (gr) |  |  |  | 1060
Peso de muestra seca despues de lavar (gr) |  |  |  | 1027.5
TAMIZ | DIAMETRO | PESO | PESO | PESO MUESTRA | CORRECCION | PESO MUESTRA | PORCENTAJE | RETENIDO | PORCENTAJE | NORMA
No | mm | tamiz | mas muestra | retenida |  | ret corregida | retenido | acumulado | que pasa | NTC-174 Arena
|  | g | g | g |  | g | % | % | % | % pasa
1/2" | 12.7 | 713.5 | 713.5 | 0 | 0 | 0 | 0 | 0 | 100 | 100 | 100
3/8" | 9.51 | 692.5 | 694 | 1.5 | 0.0015 | 1.5015 | 0.1416509 | 0.1416509 | 99.85835 | 100 | 100
4 | 4.76 | 531 | 535.5 | 4.5 | 0.0045 | 4.5045 | 0.4249528 | 0.5666038 | 99.4334 | 100 | 95
8 | 2.38 | 542.5 | 549.5 | 7 | 0.007 | 7.007 | 0.6610377 | 1.227642 | 98.77236 | 100 | 80
16 | 1.19 | 523 | 532.5 | 9.5 | 0.0095 | 9.5095 | 0.8971226 | 2.124764 | 97.87524 | 85 | 50
30 | 0.6 | 503.5 | 773 | 269.5 | 0.2695 | 269.7695 | 25.44995 | 27.57472 | 72.42528 | 60 | 25
50 | 0.3 | 471.5 | 1010 | 538.5 | 0.5385 | 539.0385 | 50.85269 | 78.42741 | 21.57259 | 30 | 10
100 | 0.15 | 421 | 583.5 | 162.5 | 0.1625 | 162.6625 | 15.34552 | 93.77292 | 6.227075 | 10
200 | 0.074 | 368 | 397.5 | 29.5 | 0.0295 | 29.5295 | 2.785802 | 96.55873 | 3.441274 | 5
FONDO | 0 | 417 | 421 | 4 | 0.004 | 4.004 | 3.443774 | 100.0025 | -0.0025
|  |  |  | 1026.5 | 0.1 | 1027.5265 | 100.0025
| MODULO DE FINURA: |  | 2.036941

## 000
ANALISIS GRANULOMETRICO POR TAMIZADO MECANICO NTC-77
Obra: | SOLZA S.A.S
Descripcion: |  | ARENA AMARILLA
Fecha de muestreo: |  | 2015-07-31
Peso de muestra seca antes de lavar (gr) |  |  |  | 1060
Peso de muestra seca despues de lavar (gr) |  |  |  | 943 | [7 empty] | lopez
TAMIZ | DIAMETRO | PESO | PESO | PESO MUESTRA | CORRECCION | PESO MUESTRA | PORCENTAJE | RETENIDO | PORCENTAJE | NORMA |  | TAMIZ | DIAMETRO | PESO | PESO | PESO MUESTRA | CORRECCION | PESO MUESTRA | PORCENTAJE | RETENIDO | PORCENTAJE | NORMA
No | mm | tamiz | mas muestra | retenida |  | ret corregida | retenido | acumulado | que pasa | NTC-174 Arena |  | No | mm | tamiz | mas muestra | retenida |  | ret corregida | retenido | acumulado | que pasa | NTC-174 Arena
|  | g | g | g |  | g | % | % | % | % pasa |  |  |  | g | g | g |  | g | % | % | % | % pasa
1/2" | 12.7 | 713.5 | 713.5 | 0 | 0 | 0 | 0 | 0 | 100 | 100 | 100 | 1/2" | 12.7 | 648 | 648 | 0 | 0 | 0 | 0 | 0 | 100 | 100 | 100
4 | 9.51 | 692.5 | 696 | 3.5 | 0.00175 | 3.50175 | 0.3713528 | 0.3713528 | 99.62865 | 100 | 100 | 4 | 9.51 | 484 | 488 | 4 | 0.0039801 | 4.00398 | 0.383523 | 0.383523 | 99.61648 | 100 | 100
4 | 4.76 | 531 | 540 | 9 | 0.0045 | 9.0045 | 0.9549072 | 1.32626 | 98.67374 | 100 | 95 | 4 | 4.76 | 465 | 485 | 20 | 0.0199005 | 20.0199 | 1.917615 | 2.301138 | 97.69886 | 100 | 95
8 | 2.38 | 542.5 | 549.5 | 7 | 0.0035 | 7.0035 | 0.7427056 | 2.068966 | 97.93103 | 100 | 80 | 8 | 2.38 | 437 | 472 | 35 | 0.03482587 | 35.03483 | 3.355826 | 5.656964 | 94.34304 | 100 | 80
16 | 1.19 | 523 | 533 | 10 | 0.005 | 10.005 | 1.061008 | 3.129973 | 96.87003 | 85 | 50 | 16 | 1.19 | 402 | 472 | 70 | 0.06965174 | 70.06965 | 6.711652 | 12.36862 | 87.63138 | 85 | 50
30 | 0.6 | 503.5 | 580 | 76.5 | 0.03825 | 76.53825 | 8.116711 | 11.24668 | 88.75332 | 60 | 25 | 30 | 0.6 | 363 | 538 | 175 | 0.1741294 | 175.1741 | 16.77913 | 29.14775 | 70.85225 | 60 | 25
50 | 0.3 | 471.5 | 1068.5 | 597 | 0.2985 | 597.2985 | 63.34218 | 74.58886 | 25.41114 | 30 | 10 | 50 | 0.3 | 333 | 663 | 330 | 0.3283582 | 330.3284 | 31.64065 | 60.7884 | 39.2116 | 30 | 10
100 | 0.15 | 421 | 625 | 204 | 0.102 | 204.102 | 21.64456 | 96.23342 | 3.766578 | 10 |  | 100 | 0.15 | 317 | 596 | 279 | 0.2776119 | 279.2776 | 26.75073 | 87.53912 | 12.46088 | 10
200 | 0.074 | 368 | 401 | 33 | 0.0165 | 33.0165 | 3.501326 | 99.73475 | 0.265252 | 5 |  | 200 | 0.074 | 461 | 547 | 86 | 0.08557214 | 86.08557 | 8.245744 | 95.78487 | 4.215131 | 5
FONDO | 0 | 417 | 419.5 | 2.5 | 0.00125 | 2.50125 | 0.265252 | 100 | 0 |  |  | FONDO | 0 | 346 | 351 | 5 | 0.004975124 | 5.004975 | 4.215131 | 100 | 0
|  |  |  | 942.5 | 0.05 | 942.97125 | 100 | [7 empty] | 1044 | 1004 | 0.09950249 | 1004.999 | 100
| MODULO DE FINURA: |  | 1.885942 | [12 empty] | 1005
1.97802
ANALISIS GRANULOMETRICO POR TAMIZADO MECANICO NTC-77
Obra: | SOLZA S.A.S
Descripcion: |  | ARENA ROSADA
Fecha de muestreo: |  | 2015-07-31
Peso de muestra seca antes de lavar (gr) |  |  |  | 1060
Peso de muestra seca despues de lavar (gr) |  |  |  | 1027
TAMIZ | DIAMETRO | PESO | PESO | PESO MUESTRA | CORRECCION | PESO MUESTRA | PORCENTAJE | RETENIDO | PORCENTAJE | NORMA
No | mm | tamiz | mas muestra | retenida |  | ret corregida | retenido | acumulado | que pasa | NTC-174 Arena
|  | g | g | g |  | g | % | % | % | % pasa
1/2" | 12.7 | 713.5 | 720 | 6.5 | 0.00325 | 6.50325 | 0.6332197 | 0.6332197 | 99.36678 | 100 | 100
4 | 9.51 | 692.5 | 694.5 | 2 | 0.001 | 2.001 | 0.1948368 | 0.8280565 | 99.17194 | 100 | 100
4 | 4.76 | 531 | 544 | 13 | 0.0065 | 13.0065 | 1.266439 | 2.094496 | 97.9055 | 100 | 95
8 | 2.38 | 542.5 | 571 | 28.5 | 0.01425 | 28.51425 | 2.776425 | 4.870921 | 95.12908 | 100 | 80
16 | 1.19 | 523 | 600 | 77 | 0.0385 | 77.0385 | 7.501218 | 12.37214 | 87.62786 | 85 | 50
30 | 0.6 | 503.5 | 1089.5 | 586 | 0.293 | 586.293 | 57.08719 | 69.45933 | 30.54067 | 60 | 25
50 | 0.3 | 471.5 | 585.5 | 114 | 0.057 | 114.057 | 11.1057 | 80.56503 | 19.43497 | 30 | 10
100 | 0.15 | 421 | 591.5 | 170.5 | 0.08525 | 170.58525 | 16.60984 | 97.17487 | 2.825134 | 10
200 | 0.074 | 368 | 395 | 27 | 0.0135 | 27.0135 | 2.630297 | 99.80516 | 0.1948368 | 5
FONDO | 0 | 417 | 419 | 2 | 0.001 | 2.001 | 0.1948368 | 100 | 0
|  |  |  | 1026.5 | 0.05 | 1027.01325 | 100
| MODULO DE FINURA: |  | 2.665368
ANALISIS GRANULOMETRICO POR TAMIZADO MECANICO NTC-77
Obra: | SOLZA S.A.S
Descripcion: |  | ARENA BLANCA
Fecha de muestreo: |  | 2015-07-31
Peso de muestra seca antes de lavar (gr) |  |  |  | 1060
Peso de muestra seca despues de lavar (gr) |  |  |  | 1027.5
TAMIZ | DIAMETRO | PESO | PESO | PESO MUESTRA | CORRECCION | PESO MUESTRA | PORCENTAJE | RETENIDO | PORCENTAJE | NORMA
No | mm | tamiz | mas muestra | retenida |  | ret corregida | retenido | acumulado | que pasa | NTC-174 Arena
|  | g | g | g |  | g | % | % | % | % pasa
1/2" | 12.7 | 713.5 | 713.5 | 0 | 0 | 0 | 0 | 0 | 100 | 100 | 100
4 | 9.51 | 692.5 | 694 | 1.5 | 0.0015 | 1.5015 | 0.1461276 | 0.1461276 | 99.85387 | 100 | 100
4 | 4.76 | 531 | 535.5 | 4.5 | 0.0045 | 4.5045 | 0.4383829 | 0.5845105 | 99.41549 | 100 | 95
8 | 2.38 | 542.5 | 549.5 | 7 | 0.007 | 7.007 | 0.6819289 | 1.266439 | 98.73356 | 100 | 80
16 | 1.19 | 523 | 532.5 | 9.5 | 0.0095 | 9.5095 | 0.9254749 | 2.191914 | 97.80809 | 85 | 50
30 | 0.6 | 503.5 | 773 | 269.5 | 0.2695 | 269.7695 | 26.25426 | 28.44618 | 71.55382 | 60 | 25
50 | 0.3 | 471.5 | 1010 | 538.5 | 0.5385 | 539.0385 | 52.45981 | 80.90599 | 19.09401 | 30 | 10
100 | 0.15 | 421 | 583.5 | 162.5 | 0.1625 | 162.6625 | 15.83049 | 96.73648 | 3.263517 | 10
200 | 0.074 | 368 | 397.5 | 29.5 | 0.0295 | 29.5295 | 2.873843 | 99.61033 | 0.3896736 | 5
FONDO | 0 | 417 | 421 | 4 | 0.004 | 4.004 | 0.3896736 | 100 | 0
|  |  |  | 1026.5 | 0.1 | 1027.5265 | 100
| MODULO DE FINURA: |  | 2.101315
210.1315

## 11-08-2015
ANALISIS GRANULOMETRICO POR TAMIZADO MECANICO NTC-77
Obra: | SOLZA S.A.S
Descripcion: |  | ARENA ROSADA LAVADA BENICIO
Fecha de muestreo: |  | 2015-08-11
Peso de muestra seca antes de lavar (gr) |  |  |  | 1187.5
Peso de muestra seca despues de lavar (gr) |  |  |  | 1153.5
TAMIZ | DIAMETRO | PESO | PESO | PESO MUESTRA | CORRECCION | PESO MUESTRA | PORCENTAJE | RETENIDO | PORCENTAJE | NORMA
No | mm | tamiz | mas muestra | retenida |  | ret corregida | retenido | acumulado | que pasa | NTC-174 Arena
|  | g | g | g |  | g | % | % | % | % pasa
1/2" | 12.7 | 714 | 728 | 14 | 0.01820546 | 14.01821 | 1.18048 | 1.18048 | 98.81952 | 100 | 100
4 | 9.51 | 692.5 | 696 | 3.5 | 0.004551365 | 3.504551 | 0.2951201 | 1.475601 | 98.5244 | 100 | 100
4 | 4.76 | 531 | 556 | 25 | 0.03250975 | 25.03251 | 2.108001 | 3.583601 | 96.4164 | 100 | 95
8 | 2.38 | 542.5 | 586.5 | 44 | 0.05721717 | 44.05722 | 3.710081 | 7.293683 | 92.70632 | 100 | 80
16 | 1.19 | 523 | 636.5 | 113.5 | 0.1475943 | 113.6476 | 9.570324 | 16.86401 | 83.13599 | 85 | 50
30 | 0.6 | 503.5 | 801.5 | 298 | 0.3875163 | 298.3875 | 25.12737 | 41.99138 | 58.00862 | 60 | 25
50 | 0.3 | 471.5 | 706 | 234.5 | 0.3049415 | 234.8049 | 19.77305 | 61.76442 | 38.23558 | 30 | 10
100 | 0.15 | 421 | 770 | 349 | 0.4538362 | 349.4538 | 29.42769 | 91.19212 | 8.807884 | 10 | 0
200 | 0.074 | 368 | 437 | 69 | 0.08972692 | 69.08973 | 5.818082 | 97.0102 | 2.989802 | 5 | 0
FONDO | 0 | 417 | 418.5 | 1.5 | 0.001950585 | 1.501951 | 2.989638 | 99.99984 | 0.0001642598
|  |  |  | 1152 | 0.130039 | 1153.498 | 99.99984
| MODULO DE FINURA: |  | 2.226892
ANALISIS GRANULOMETRICO POR TAMIZADO MECANICO NTC-77
Obra: | SOLZA S.A.S
Descripcion: |  | ARENA ROSADA SIN LAVAR BENICIO
Fecha de muestreo: |  | 2015-08-11
Peso de muestra seca antes de lavar (gr) |  |  |  | 1000
Peso de muestra seca despues de lavar (gr)
TAMIZ | DIAMETRO | PESO | PESO | PESO MUESTRA | CORRECCION | PESO MUESTRA | PORCENTAJE | RETENIDO | PORCENTAJE | NORMA
No | mm | tamiz | mas muestra | retenida |  | ret corregida | retenido | acumulado | que pasa | NTC-174 Arena
|  | g | g | g |  | g | % | % | % | % pasa
1/2" | 12.7 | 714 | 714 | 0 | #DIV/0! | #DIV/0! | 0 | 0 | 100 | 100 | 100
4 | 9.51 | 692.5 | 698.5 | 6 | #DIV/0! | #DIV/0! | 0.6 | 0.6 | 99.4 | 100 | 100
4 | 4.76 | 531 | 547 | 16 | #DIV/0! | #DIV/0! | 1.6 | 2.2 | 97.8 | 100 | 95
8 | 2.38 | 542.5 | 578.5 | 36 | #DIV/0! | #DIV/0! | 3.6 | 5.8 | 94.2 | 100 | 80
16 | 1.19 | 523 | 653.5 | 130.5 | #DIV/0! | #DIV/0! | 13.05 | 18.85 | 81.15 | 85 | 50
30 | 0.6 | 503.5 | 793 | 289.5 | #DIV/0! | #DIV/0! | 28.95 | 47.8 | 52.2 | 60 | 25
50 | 0.3 | 471.5 | 677.5 | 206 | #DIV/0! | #DIV/0! | 20.6 | 68.4 | 31.6 | 30 | 10
100 | 0.15 | 421 | 697 | 276 | #DIV/0! | #DIV/0! | 27.6 | 96 | 4 | 10 | 0
200 | 0.074 | 368 | 402.5 | 34.5 | #DIV/0! | #DIV/0! | 3.45 | 99.45 | 0.55 | 5 | 0
FONDO | 0 | 417 | 422.5 | 5.5 | #DIV/0! | #DIV/0! | 0.55 | 100 | 0
|  |  |  | 1000 | #DIV/0! | #DIV/0! | 100
| MODULO DE FINURA: |  | 2.3905
ANALISIS GRANULOMETRICO POR TAMIZADO MECANICO NTC-77
Obra: | SOLZA S.A.S
Descripcion: |  | ARENA AMARILLA LAVADA OVELIO SOGAMOSO
Fecha de muestreo: |  | 2015-08-11
Peso de muestra seca antes de lavar (gr) |  |  |  | 1143
Peso de muestra seca despues de lavar (gr) |  |  |  | 1081.5
TAMIZ | DIAMETRO | PESO | PESO | PESO MUESTRA | CORRECCION | PESO MUESTRA | PORCENTAJE | RETENIDO | PORCENTAJE | NORMA
No | mm | tamiz | mas muestra | retenida |  | ret corregida | retenido | acumulado | que pasa | NTC-174 Arena
|  | g | g | g |  | g | % | % | % | % pasa
1/2" | 12.7 | 714 | 717.5 | 3.5 | 0 | 3.5 | 0.3062117 | 0.3062117 | 99.69379 | 100 | 100
3/8" | 9.51 | 692.5 | 695 | 2.5 | 0 | 2.5 | 0.2187227 | 0.5249344 | 99.47507 | 100 | 100
4 | 4.76 | 531 | 559 | 28 | 0 | 28 | 2.449694 | 2.974628 | 97.02537 | 100 | 95
8 | 2.38 | 542.5 | 580 | 37.5 | 0 | 37.5 | 3.28084 | 6.255468 | 93.74453 | 100 | 80
16 | 1.19 | 523 | 571.5 | 48.5 | 0 | 48.5 | 4.24322 | 10.49869 | 89.50131 | 85 | 50
30 | 0.6 | 503.5 | 627 | 123.5 | 0 | 123.5 | 10.8049 | 21.30359 | 78.69641 | 60 | 25
50 | 0.3 | 471.5 | 783.5 | 312 | 0 | 312 | 27.29659 | 48.60017 | 51.39983 | 30 | 10
100 | 0.15 | 421 | 881.5 | 460.5 | 0 | 460.5 | 40.28871 | 88.88889 | 11.11111 | 10 | 0
200 | 0.074 | 368 | 431.5 | 63.5 | 0 | 63.5 | 5.555556 | 94.44444 | 5.555556 | 5 | 0
FONDO | 0 | 417 | 419 | 2 | 0 | 2 | 5.555556 | 100 | 0
|  |  |  | 1081.5 | 0 | 1081.5 | 100
| MODULO DE FINURA: |  | 1.785214
ANALISIS GRANULOMETRICO POR TAMIZADO MECANICO NTC-77
Obra: | SOLZA S.A.S
Descripcion: |  | ARENA AMARILLA SIN LAVAR OVELIO SOGAMOSO
Fecha de muestreo: |  | 2015-08-11
Peso de muestra seca antes de lavar (gr) |  |  |  | 1000
Peso de muestra seca despues de lavar (gr)
TAMIZ | DIAMETRO | PESO | PESO | PESO MUESTRA | CORRECCION | PESO MUESTRA | PORCENTAJE | RETENIDO | PORCENTAJE | NORMA
No | mm | tamiz | mas muestra | retenida |  | ret corregida | retenido | acumulado | que pasa | NTC-174 Arena
|  | g | g | g |  | g | % | % | % | % pasa
1/2" | 12.7 | 714 | 714 | 0 | #DIV/0! | #DIV/0! | 0 | 0 | 100 | 100 | 100
3/8" | 9.51 | 692.5 | 697.5 | 5 | #DIV/0! | #DIV/0! | 0.5 | 0.5 | 99.5 | 100 | 100
4 | 4.76 | 531 | 559.5 | 28.5 | #DIV/0! | #DIV/0! | 2.85 | 3.35 | 96.65 | 100 | 95
8 | 2.38 | 542.5 | 577.5 | 35 | #DIV/0! | #DIV/0! | 3.5 | 6.85 | 93.15 | 100 | 80
16 | 1.19 | 523 | 594 | 71 | #DIV/0! | #DIV/0! | 7.1 | 13.95 | 86.05 | 85 | 50
30 | 0.6 | 503.5 | 680 | 176.5 | #DIV/0! | #DIV/0! | 17.65 | 31.6 | 68.4 | 60 | 25
50 | 0.3 | 471.5 | 791 | 319.5 | #DIV/0! | #DIV/0! | 31.95 | 63.55 | 36.45 | 30 | 10
100 | 0.15 | 421.5 | 746.5 | 325 | #DIV/0! | #DIV/0! | 32.5 | 96.05 | 3.95 | 10 | 0
200 | 0.074 | 368 | 402 | 34 | #DIV/0! | #DIV/0! | 3.4 | 99.45 | 0.55 | 5 | 0
FONDO | 0 | 417 | 423 | 6 | #DIV/0! | #DIV/0! | 0.6 | 100.05 | -0.05
|  |  |  | 1000.5 | #DIV/0! | #DIV/0! | 100.05
| MODULO DE FINURA: |  | 2.1535
ANALISIS GRANULOMETRICO POR TAMIZADO MECANICO NTC-77
Obra: | SOLZA S.A.S
Descripcion: |  | ARENA BLANCA LAVADA ALEJANDRO VARGAS
Fecha de muestreo: |  | 2015-08-11
Peso de muestra seca antes de lavar (gr) |  |  |  | 1132.5
Peso de muestra seca despues de lavar (gr) |  |  |  | 1096.5
TAMIZ | DIAMETRO | PESO | PESO | PESO MUESTRA | CORRECCION | PESO MUESTRA | PORCENTAJE | RETENIDO | PORCENTAJE | NORMA
No | mm | tamiz | mas muestra | retenida |  | ret corregida | retenido | acumulado | que pasa | NTC-174 Arena
|  | g | g | g |  | g | % | % | % | % pasa
1/2" | 12.7 | 713.5 | 713.5 | 0 | 0 | 0 | 0 | 0 | 100 | 100 | 100
3/8" | 9.51 | 692.5 | 693.5 | 1 | 0.001367989 | 1.001368 | 0.08842101 | 0.08842101 | 99.91158 | 100 | 100
4 | 4.76 | 531 | 532.5 | 1.5 | 0.002051984 | 1.502052 | 0.1326315 | 0.2210525 | 99.77895 | 100 | 95
8 | 2.38 | 542.5 | 543.5 | 1 | 0.001367989 | 1.001368 | 0.08842101 | 0.3094736 | 99.69053 | 100 | 80
16 | 1.19 | 523 | 525 | 2 | 0.002735978 | 2.002736 | 0.176842 | 0.4863156 | 99.51368 | 85 | 50
30 | 0.6 | 503.5 | 518 | 14.5 | 0.01983584 | 14.51984 | 1.282105 | 1.76842 | 98.23158 | 60 | 25
50 | 0.3 | 471.5 | 1110.5 | 639 | 0.874145 | 639.8741 | 56.50103 | 58.26945 | 41.73055 | 30 | 10
100 | 0.15 | 421 | 808.5 | 387.5 | 0.5300958 | 388.0301 | 34.26314 | 92.53259 | 7.467408 | 10 | 0
200 | 0.074 | 368 | 409.5 | 41.5 | 0.05677155 | 41.55677 | 3.669472 | 96.20206 | 3.797936 | 5 | 0
FONDO | 0 | 417 | 424 | 7 | 0.009575923 | 7.009576 | 3.797755 | 99.99982 | 0.0001811906
|  |  |  | 1095 | 0.1367989 | 1096.498 | 99.99982
| MODULO DE FINURA: |  | 1.535873
ANALISIS GRANULOMETRICO POR TAMIZADO MECANICO NTC-77
Obra: | SOLZA S.A.S
Descripcion: |  | ARENA BLANCA SIN LAVAR ALEJANDRO VARGAS
Fecha de muestreo: |  | 2015-08-11
Peso de muestra seca antes de lavar (gr) |  |  |  | 1000
Peso de muestra seca despues de lavar (gr)
TAMIZ | DIAMETRO | PESO | PESO | PESO MUESTRA | CORRECCION | PESO MUESTRA | PORCENTAJE | RETENIDO | PORCENTAJE | NORMA
No | mm | tamiz | mas muestra | retenida |  | ret corregida | retenido | acumulado | que pasa | NTC-174 Arena
|  | g | g | g |  | g | % | % | % | % pasa
1/2" | 12.7 | 714 | 714 | 0 | #DIV/0! | #DIV/0! | 0 | 0 | 100 | 100 | 100
3/8" | 9.51 | 692.5 | 692.5 | 0 | #DIV/0! | #DIV/0! | 0 | 0 | 100 | 100 | 100
4 | 4.76 | 531 | 532 | 1 | #DIV/0! | #DIV/0! | 0.1 | 0.1 | 99.9 | 100 | 95
8 | 2.38 | 542.5 | 544 | 1.5 | #DIV/0! | #DIV/0! | 0.15 | 0.25 | 99.75 | 100 | 80
16 | 1.19 | 523 | 525.5 | 2.5 | #DIV/0! | #DIV/0! | 0.25 | 0.5 | 99.5 | 85 | 50
30 | 0.6 | 503.5 | 523 | 19.5 | #DIV/0! | #DIV/0! | 1.95 | 2.45 | 97.55 | 60 | 25
50 | 0.3 | 471.5 | 1045.5 | 574 | #DIV/0! | #DIV/0! | 57.4 | 59.85 | 40.15 | 30 | 10
100 | 0.15 | 421 | 785.5 | 364.5 | #DIV/0! | #DIV/0! | 36.45 | 96.3 | 3.7 | 10 | 0
200 | 0.074 | 368 | 399 | 31 | #DIV/0! | #DIV/0! | 3.1 | 99.4 | 0.6 | 5 | 0
FONDO | 0 | 417 | 421 | 4 | #DIV/0! | #DIV/0! | 0.4 | 99.8 | 0.2
|  |  |  | 998 | #DIV/0! | #DIV/0! | 99.8
| MODULO DE FINURA: |  | 1.5945
ANALISIS GRANULOMETRICO POR TAMIZADO MECANICO NTC-77
Obra: | SOLZA S.A.S
Descripcion: |  | ARENA AMARILLA LAVADA SALITRE
Fecha de muestreo: |  | 2015-08-11
Peso de muestra seca antes de lavar (gr) |  |  |  | 1189
Peso de muestra seca despues de lavar (gr) |  |  |  | 1100
TAMIZ | DIAMETRO | PESO | PESO | PESO MUESTRA | CORRECCION | PESO MUESTRA | PORCENTAJE | RETENIDO | PORCENTAJE | NORMA
No | mm | tamiz | mas muestra | retenida |  | ret corregida | retenido | acumulado | que pasa | NTC-174 Arena
|  | g | g | g |  | g | % | % | % | % pasa
1/2" | 12.7 | 713.5 | 727 | 13.5 | 0 | 13.5 | 1.135408 | 1.135408 | 98.86459 | 100 | 100
3/8" | 9.51 | 692.5 | 697.5 | 5 | 0 | 5 | 0.4205214 | 1.555929 | 98.44407 | 100 | 100
4 | 4.76 | 531 | 546.5 | 15.5 | 0 | 15.5 | 1.303616 | 2.859546 | 97.14045 | 100 | 95
8 | 2.38 | 542.5 | 553 | 10.5 | 0 | 10.5 | 0.883095 | 3.742641 | 96.25736 | 100 | 80
16 | 1.19 | 523 | 537.5 | 14.5 | 0 | 14.5 | 1.219512 | 4.962153 | 95.03785 | 85 | 50
30 | 0.6 | 503.5 | 572.5 | 69 | 0 | 69 | 5.803196 | 10.76535 | 89.23465 | 60 | 25
50 | 0.3 | 471.5 | 751 | 279.5 | 0 | 279.5 | 23.50715 | 34.2725 | 65.7275 | 30 | 10
100 | 0.15 | 421 | 1061.5 | 640.5 | 0 | 640.5 | 53.8688 | 88.1413 | 11.8587 | 10 | 0
200 | 0.074 | 368 | 412 | 44 | 0 | 44 | 3.700589 | 91.84188 | 8.158116 | 5 | 0
FONDO | 0 | 417 | 425 | 8 | 0 | 8 | 8.158116 | 100 | 0
|  |  |  | 1100 | 0 | 1100 | 100
| MODULO DE FINURA: |  | 1.447435
ANALISIS GRANULOMETRICO POR TAMIZADO MECANICO NTC-77
Obra: | SOLZA S.A.S
Descripcion: |  | ARENA AMARILLA SIN LAVAR SALITRE
Fecha de muestreo: |  | 2015-08-11
Peso de muestra seca antes de lavar (gr) |  |  |  | 1000
Peso de muestra seca despues de lavar (gr)
TAMIZ | DIAMETRO | PESO | PESO | PESO MUESTRA | CORRECCION | PESO MUESTRA | PORCENTAJE | RETENIDO | PORCENTAJE | NORMA
No | mm | tamiz | mas muestra | retenida |  | ret corregida | retenido | acumulado | que pasa | NTC-174 Arena
|  | g | g | g |  | g | % | % | % | % pasa
1/2" | 12.7 | 714 | 721.5 | 7.5 | #DIV/0! | #DIV/0! | 0.75 | 0.75 | 99.25 | 100 | 100
3/8" | 9.51 | 692.5 | 700 | 7.5 | #DIV/0! | #DIV/0! | 0.75 | 1.5 | 98.5 | 100 | 100
4 | 4.76 | 531 | 558 | 27 | #DIV/0! | #DIV/0! | 2.7 | 4.2 | 95.8 | 100 | 95
8 | 2.38 | 542.5 | 567 | 24.5 | #DIV/0! | #DIV/0! | 2.45 | 6.65 | 93.35 | 100 | 80
16 | 1.19 | 523 | 562.5 | 39.5 | #DIV/0! | #DIV/0! | 3.95 | 10.6 | 89.4 | 85 | 50
30 | 0.6 | 503.5 | 616 | 112.5 | #DIV/0! | #DIV/0! | 11.25 | 21.85 | 78.15 | 60 | 25
50 | 0.3 | 471.5 | 921 | 449.5 | #DIV/0! | #DIV/0! | 44.95 | 66.8 | 33.2 | 30 | 10
100 | 0.15 | 421 | 719.5 | 298.5 | #DIV/0! | #DIV/0! | 29.85 | 96.65 | 3.35 | 10 | 0
200 | 0.074 | 368 | 395 | 27 | #DIV/0! | #DIV/0! | 2.7 | 99.35 | 0.65 | 5 | 0
FONDO | 0 | 417 | 421 | 4 | #DIV/0! | #DIV/0! | 0.4 | 99.75 | 0.25
|  |  |  | 997.5 | #DIV/0! | #DIV/0! | 99.75
| MODULO DE FINURA: |  | 2.0675

## 21-08-2015
ANALISIS GRANULOMETRICO POR TAMIZADO MECANICO NTC-77
Obra: | SOLZA S.A.S
Descripcion: |  | ARENA BLANCA NUEVA
Fecha de muestreo: |  | 2015-08-21
Peso de muestra seca antes de lavar (gr) |  |  |  | 1448
Peso de muestra seca despues de lavar (gr) |  |  |  | 1416.5
TAMIZ | DIAMETRO | PESO | PESO | PESO MUESTRA | CORRECCION | PESO MUESTRA | PORCENTAJE | RETENIDO | PORCENTAJE | NORMA
No | mm | tamiz | mas muestra | retenida |  | ret corregida | retenido | acumulado | que pasa | NTC-174 Arena
|  | g | g | g |  | g | % | % | % | % pasa
1/2" | 12.7 | 714 | 714 | 0 | 0 | 0 | 0 | 0 | 100 | 100 | 100
4 | 9.51 | 692.5 | 703 | 10.5 | 0.007412637 | 10.50741 | 0.72565 | 0.72565 | 99.27435 | 100 | 100
4 | 4.76 | 531 | 553 | 22 | 0.01553124 | 22.01553 | 1.52041 | 2.24606 | 97.75394 | 100 | 95
8 | 2.38 | 542.5 | 591.5 | 49 | 0.0345923 | 49.03459 | 3.386367 | 5.632427 | 94.36757 | 100 | 80
16 | 1.19 | 523 | 624.5 | 101.5 | 0.07165549 | 101.5717 | 7.014617 | 12.64704 | 87.35296 | 85 | 50
30 | 0.6 | 503.5 | 807.5 | 304 | 0.2146135 | 304.2146 | 21.0093 | 33.65634 | 66.34366 | 60 | 25
50 | 0.3 | 471.5 | 927 | 455.5 | 0.3215672 | 455.8216 | 31.47939 | 65.13573 | 34.86427 | 30 | 10
100 | 0.15 | 421 | 814.5 | 393.5 | 0.2777974 | 393.7778 | 27.1946 | 92.33033 | 7.669671 | 10 | 0
200 | 0.074 | 368 | 445 | 77 | 0.05435934 | 77.05436 | 5.321434 | 97.65176 | 2.348237 | 5 | 0
FONDO | 0 | 417 | 419.5 | 2.5 | 0.001764914 | 2.501765 | 2.348188 | 99.99995 | 4.875452e-05
|  |  |  | 1415.5 | 0.07059654 | 1416.499 | 99.99995
| MODULO DE FINURA: |  | 2.116479
ANALISIS GRANULOMETRICO POR TAMIZADO MECANICO NTC-77
Obra: | SOLZA S.A.S
Descripcion: |  | AREANA BLANCA NUEVA
Fecha de muestreo: |  | 2015-08-21
Peso de muestra seca antes de lavar (gr) |  |  |  | 1000
Peso de muestra seca despues de lavar (gr)
TAMIZ | DIAMETRO | PESO | PESO | PESO MUESTRA | CORRECCION | PESO MUESTRA | PORCENTAJE | RETENIDO | PORCENTAJE | NORMA
No | mm | tamiz | mas muestra | retenida |  | ret corregida | retenido | acumulado | que pasa | NTC-174 Arena
|  | g | g | g |  | g | % | % | % | % pasa
1/2" | 12.7 | 714 | 714 | 0 | #DIV/0! | #DIV/0! | 0 | 0 | 100 | 100 | 100
4 | 9.51 | 692.5 | 695 | 2.5 | #DIV/0! | #DIV/0! | 0.25 | 0.25 | 99.75 | 100 | 100
4 | 4.76 | 531 | 557.5 | 26.5 | #DIV/0! | #DIV/0! | 2.65 | 2.9 | 97.1 | 100 | 95
8 | 2.38 | 542.5 | 579 | 36.5 | #DIV/0! | #DIV/0! | 3.65 | 6.55 | 93.45 | 100 | 80
16 | 1.19 | 523 | 590 | 67 | #DIV/0! | #DIV/0! | 6.7 | 13.25 | 86.75 | 85 | 50
30 | 0.6 | 503.5 | 695 | 191.5 | #DIV/0! | #DIV/0! | 19.15 | 32.4 | 67.6 | 60 | 25
50 | 0.3 | 471.5 | 754.5 | 283 | #DIV/0! | #DIV/0! | 28.3 | 60.7 | 39.3 | 30 | 10
100 | 0.15 | 421 | 743 | 322 | #DIV/0! | #DIV/0! | 32.2 | 92.9 | 7.1 | 10 | 0
200 | 0.074 | 368 | 429 | 61 | #DIV/0! | #DIV/0! | 6.1 | 99 | 1 | 5 | 0
FONDO | 0 | 417 | 425 | 8 | #DIV/0! | #DIV/0! | 0.8 | 99.8 | 0.2
|  |  |  | 998 | #DIV/0! | #DIV/0! | 99.8
| MODULO DE FINURA: |  | 2.087

## 26-08-2015
ANALISIS GRANULOMETRICO POR TAMIZADO MECANICO NTC-77
Obra: | SOLZA S.A.S
Descripcion: |  | ARENA LAVADA ZANGUÑA
Fecha de muestreo: |  | 2015-08-26
Peso de muestra seca antes de lavar (gr) |  |  |  | 1324
Peso de muestra seca despues de lavar (gr) |  |  |  | 1187.5
TAMIZ | DIAMETRO | PESO | PESO | PESO MUESTRA | CORRECCION | PESO MUESTRA | PORCENTAJE | RETENIDO | PORCENTAJE | NORMA
No | mm | tamiz | mas muestra | retenida |  | ret corregida | retenido | acumulado | que pasa | NTC-174 Arena
|  | g | g | g |  | g | % | % | % | % pasa
1/2" | 12.7 | 714 | 714 | 0 | 0 | 0 | 0 | 0 | 100 | 100 | 100
4 | 9.51 | 692 | 692 | 0 | 0 | 0 | 0 | 0 | 100 | 100 | 100
4 | 4.76 | 531 | 531.5 | 0.5 | -0.0004210526 | 0.4995789 | 0.03773255 | 0.03773255 | 99.96227 | 100 | 95
8 | 2.38 | 542.5 | 545.5 | 3 | -0.002526316 | 2.997474 | 0.2263953 | 0.2641278 | 99.73587 | 100 | 80
16 | 1.19 | 523 | 535.5 | 12.5 | -0.01052632 | 12.48947 | 0.9433137 | 1.207442 | 98.79256 | 85 | 50
30 | 0.6 | 503.5 | 561.5 | 58 | -0.04884211 | 57.95116 | 4.376976 | 5.584417 | 94.41558 | 60 | 25
50 | 0.3 | 471.5 | 643 | 171.5 | -0.1444211 | 171.3556 | 12.94226 | 18.52668 | 81.47332 | 30 | 10
100 | 0.15 | 421 | 1278 | 857 | -0.7216842 | 856.2783 | 64.67359 | 83.20027 | 16.79973 | 10 | 0
200 | 0.074 | 368 | 451 | 83 | -0.06989474 | 82.93011 | 6.263603 | 89.46387 | 10.53613 | 5 | 0
FONDO | 0 | 416.5 | 419.5 | 3 | -0.002526316 | 2.997474 | 10.53606 | 99.99994 | 6.360312e-05
|  |  |  | 1188.5 | -0.08421053 | 1187.499 | 99.99994
| MODULO DE FINURA: |  | 1.088207
ANALISIS GRANULOMETRICO POR TAMIZADO MECANICO NTC-77
Obra: | SOLZA S.A.S
Descripcion: |  | ARENA LAVADA ZANGUÑA
Fecha de muestreo: |  | 2015-08-26
Peso de muestra seca antes de lavar (gr) |  |  |  | 1000
Peso de muestra seca despues de lavar (gr)
TAMIZ | DIAMETRO | PESO | PESO | PESO MUESTRA | CORRECCION | PESO MUESTRA | PORCENTAJE | RETENIDO | PORCENTAJE | NORMA
No | mm | tamiz | mas muestra | retenida |  | ret corregida | retenido | acumulado | que pasa | NTC-174 Arena
|  | g | g | g |  | g | % | % | % | % pasa
1/2" | 12.7 | 714 | 718.5 | 4.5 | #DIV/0! | #DIV/0! | 0.45 | 0.45 | 99.55 | 100 | 100
4 | 9.51 | 692.5 | 692.5 | 0 | #DIV/0! | #DIV/0! | 0 | 0.45 | 99.55 | 100 | 100
4 | 4.76 | 531 | 531.5 | 0.5 | #DIV/0! | #DIV/0! | 0.05 | 0.5 | 99.5 | 100 | 95
8 | 2.38 | 542.5 | 548 | 5.5 | #DIV/0! | #DIV/0! | 0.55 | 1.05 | 98.95 | 100 | 80
16 | 1.19 | 523 | 547 | 24 | #DIV/0! | #DIV/0! | 2.4 | 3.45 | 96.55 | 85 | 50
30 | 0.6 | 503.5 | 577 | 73.5 | #DIV/0! | #DIV/0! | 7.35 | 10.8 | 89.2 | 60 | 25
50 | 0.3 | 471.5 | 743.5 | 272 | #DIV/0! | #DIV/0! | 27.2 | 38 | 62 | 30 | 10
100 | 0.15 | 421 | 989 | 568 | #DIV/0! | #DIV/0! | 56.8 | 94.8 | 5.2 | 10 | 0
200 | 0.074 | 368 | 412 | 44 | #DIV/0! | #DIV/0! | 4.4 | 99.2 | 0.8 | 5 | 0
FONDO | 0 | 417 | 424 | 7 | #DIV/0! | #DIV/0! | 0.7 | 99.9 | 0.1
|  |  |  | 999 | #DIV/0! | #DIV/0! | 99.9
| MODULO DE FINURA: |  | 1.486

## 09-09-2015
ANALISIS GRANULOMETRICO POR TAMIZADO MECANICO NTC-77
|  | Obra: | SOLZA S.A.S
|  | Descripcion: |  | ARENA ROSADA
|  | Fecha de muestreo: |  | 2015-09-09
|  | Peso de muestra seca antes de lavar (gr) |  |  |  | 1888.5
|  | Peso de muestra seca despues de lavar (gr) |  |  |  | 1823
|  | TAMIZ | DIAMETRO | PESO | PESO | PESO MUESTRA | CORRECCION | PESO MUESTRA | PORCENTAJE | RETENIDO | PORCENTAJE | NORMA
|  | No | mm | tamiz | mas muestra | retenida |  | ret corregida | retenido | acumulado | que pasa | NTC-174 Arena
|  |  |  | g | g | g |  | g | % | % | % | % pasa
|  | 1/2" | 12.7 | 714 | 714 | 0 | 0 | 0 | 0 | 0 | 100 | 100 | 100
|  | 3/8" | 9.51 | 692 | 694 | 2 | -0.001645639 | 1.998354 | 0.105817 | 0.105817 | 99.89418 | 100 | 100
|  | 4 | 4.76 | 531 | 560 | 29 | -0.02386177 | 28.97614 | 1.534347 | 1.640164 | 98.35984 | 100 | 95
|  | 8 | 2.38 | 542.5 | 598 | 55.5 | -0.04566648 | 55.45433 | 2.936422 | 4.576586 | 95.42341 | 100 | 80
|  | 16 | 1.19 | 523 | 656 | 133 | -0.109435 | 132.8906 | 7.036832 | 11.61342 | 88.38658 | 85 | 50
|  | 30 | 0.6 | 503.5 | 1475 | 971.5 | -0.7993692 | 970.7006 | 51.40062 | 63.01403 | 36.98597 | 60 | 25
|  | 50 | 0.3 | 471.5 | 784 | 312.5 | -0.2571311 | 312.2429 | 16.53391 | 79.54794 | 20.45206 | 30 | 10
|  | 100 | 0.15 | 421 | 689.5 | 268.5 | -0.220927 | 268.2791 | 14.20593 | 93.75388 | 6.246123 | 10 | 0
|  | 200 | 0.074 | 368 | 419.5 | 51.5 | -0.04237521 | 51.45762 | 2.724788 | 96.47867 | 3.521335 | 5 | 0
|  | FONDO | 0 | 416.5 | 417.5 | 1 | -0.0008228195 | 0.9991772 | 3.52127 | 99.99993 | 6.535501e-05
[6 empty] | 1824.5 | -0.08228195 | 1822.999 | 99.99993
|  |  | MODULO DE FINURA: |  | 2.54146
ANALISIS GRANULOMETRICO POR TAMIZADO MECANICO NTC-77
|  | Obra: | SOLZA S.A.S
|  | Descripcion: |  | ARENA AMARILLA
|  | Fecha de muestreo: |  | 2015-09-09
|  | Peso de muestra seca antes de lavar (gr) |  |  |  | 1898
|  | Peso de muestra seca despues de lavar (gr) |  |  |  | 1809
|  | TAMIZ | DIAMETRO | PESO | PESO | PESO MUESTRA | CORRECCION | PESO MUESTRA | PORCENTAJE | RETENIDO | PORCENTAJE | NORMA
x | y | No | mm | tamiz | mas muestra | retenida |  | ret corregida | retenido | acumulado | que pasa | NTC-174 Arena
12.7 | 100 |  |  | g | g | g |  | g | % | % | % | % pasa
9.51 | 86.53432 | 1/2" | 12.7 | 714 | 721 | 7 | -0.001934771 | 6.998065 | 0.3687073 | 0.3687073 | 99.63129 | 100 | 100
4.76 | 61.22117 | 3/8" | 9.51 | 692 | 708.5 | 16.5 | -0.004560531 | 16.49544 | 0.8690959 | 1.237803 | 98.7622 | 100 | 100
2.38 | 43.2899 | 4 | 4.76 | 531 | 621 | 90 | -0.02487562 | 89.97512 | 4.740523 | 5.978326 | 94.02167 | 100 | 95
1.19 | 30.61058 | 8 | 2.38 | 542.5 | 660.5 | 118 | -0.0326147 | 117.9674 | 6.215352 | 12.19368 | 87.80632 | 100 | 80
0.6 | 21.73571 | 16 | 1.19 | 523 | 685.5 | 162.5 | -0.04491432 | 162.4551 | 8.559277 | 20.75296 | 79.24704 | 85 | 50
0.3 | 15.36947 | 30 | 0.6 | 503.5 | 816.5 | 313 | -0.08651189 | 312.9135 | 16.48649 | 37.23944 | 62.76056 | 60 | 25
0.15 | 10.86785 | 50 | 0.3 | 471.5 | 1030 | 558.5 | -0.1543671 | 558.3456 | 29.41758 | 66.65702 | 33.34298 | 30 | 10
0.074 | 7.633329 | 100 | 0.15 | 421 | 904.5 | 483 | -0.1334992 | 482.8665 | 25.44081 | 92.09783 | 7.902175 | 10 | 0
|  | 200 | 0.074 | 368 | 427.5 | 59 | -0.01630735 | 58.98369 | 3.107676 | 95.2055 | 4.794499 | 5 | 0
|  | FONDO | 0 | 416.5 | 418.5 | 2 | -0.0005527916 | 1.999447 | 0.105345 | 95.31085 | 4.689154
[6 empty] | 1809.5 | -0.02763958 | 1809 | 95.31085
|  |  | MODULO DE FINURA: |  | 2.349192

## 10-12-2015
ANALISIS GRANULOMETRICO POR TAMIZADO MECANICO NTC-77
Obra: | SOLZA S.A.S
Descripcion: |  | ARENA TUNAL
Fecha de muestreo: |  | 2015-12-10
Peso de muestra seca antes de lavar (gr) |  |  |  | 1767.5
Peso de muestra seca despues de lavar (gr) |  |  |  | 1669
TAMIZ | DIAMETRO | PESO | PESO | PESO MUESTRA | CORRECCION | PESO MUESTRA | PORCENTAJE | RETENIDO | PORCENTAJE | NORMA
No | mm | tamiz | mas muestra | retenida |  | ret corregida | retenido | acumulado | que pasa | NTC-174 Arena
|  | g | g | g |  | g | % | % | % | % pasa
1/2" | 12.7 | 715 | 715 | 0 | 0 | 0 | 0 | 0 | 100 | 100 | 100
3/8" | 9.51 | 692.5 | 692.5 | 0 | 0 | 0 | 0 | 0 | 100 | 100 | 100
4 | 4.76 | 531 | 536.5 | 5.5 | 0 | 5.5 | 0.311174 | 0.311174 | 99.68883 | 100 | 95
8 | 2.38 | 542.5 | 552.5 | 10 | 0 | 10 | 0.5657709 | 0.8769448 | 99.12306 | 100 | 80
16 | 1.19 | 523.5 | 530 | 6.5 | 0 | 6.5 | 0.3677511 | 1.244696 | 98.7553 | 85 | 50
30 | 0.6 | 503.5 | 595.5 | 92 | 0 | 92 | 5.205092 | 6.449788 | 93.55021 | 60 | 25
50 | 0.3 | 471.5 | 1900.5 | 1429 | 0 | 1429 | 80.84866 | 87.29844 | 12.70156 | 30 | 10
100 | 0.15 | 421 | 523.5 | 102.5 | 0 | 102.5 | 5.799151 | 93.0976 | 6.902405 | 10 | 0
200 | 0.074 | 368 | 387 | 19 | 0 | 19 | 1.074965 | 94.17256 | 5.82744 | 5 | 0
FONDO | 0 | 416.5 | 421 | 4.5 | 0 | 4.5 | 5.82744 | 100 | 0
|  |  |  | 1669 | 0 | 1669 | 100
| MODULO DE FINURA: |  | 1.892786

## RECEBO 16-12-2015
ANALISIS GRANULOMETRICO POR TAMIZADO MECANICO NTC-77
Obra: | SOLZA S.A.S
Descripcion: |  | RECEBO ULTIMA CAPA
Fecha de muestreo: |  | 2015-12-16
Peso de muestra seca antes de lavar (gr) |  |  |  | 4712
Peso de muestra seca despues de lavar (gr) |  |  |  | 3816
TAMIZ | DIAMETRO | PESO | PESO | PESO MUESTRA | CORRECCION | PESO MUESTRA | PORCENTAJE | RETENIDO | PORCENTAJE | NORMA
No | mm | tamiz | mas muestra | retenida |  | ret corregida | retenido | acumulado | que pasa | NTC-174 Arena
|  | g | g | g |  | g | % | % | % | % pasa
2 | 50.8 | 645 | 645 | 0 | 0 | 0 | 0 | 0 | 100 | 100 | 100
1.5 | 38.1 | 666 | 1636 | 970 | 0.7625786 | 970.7626 | 20.60192 | 20.60192 | 79.39808 | 100 | 100
1 | 25.4 | 727 | 1207 | 480 | 0.3773585 | 480.3774 | 10.19477 | 30.79669 | 69.20331 | 100 | 100
3/4" | 19 | 686 | 797 | 111 | 0.08726415 | 111.0873 | 2.35754 | 33.15423 | 66.84577 | 100 | 80
3/8" | 12.7 | 484 | 946 | 462 | 0.3632075 | 462.3632 | 9.812462 | 42.96669 | 57.03331 | 85 | 60
4 | 9.51 | 465 | 806 | 341 | 0.2680818 | 341.2681 | 7.242531 | 50.20922 | 49.79078 | 65 | 40
10 | 4.76 | 514 | 802 | 288 | 0.2264151 | 288.2264 | 6.116859 | 56.32608 | 43.67392 | 50 | 30
40 | 2.38 | 493 | 1003 | 510 | 0.4009434 | 510.4009 | 10.83194 | 67.15802 | 32.84198 | 30 | 13
200 | 1.19 | 461 | 1068 | 607 | 0.4772013 | 607.4772 | 12.89213 | 80.05015 | 19.94985 | 18 | 9
FONDO | 0 | 346 | 390 | 44 | 0.03459119 | 44.03459 | 19.9498 | 99.99995 | 5.005286e-05
|  |  |  | 3813 | 0.07861635 | 3815.998 | 99.99995
| Dx | VALOR | RESULTADO
| D10 | 10 | 14.143 | Cu= Coeficiente de uniformidad
| D30 | 30 | 17.637 | Cc= Coeficiente de curvatura
| D60 | 60 | 21.28
Cu = | D60 |  |  | 21.28 | 1.504631
| D10 |  |  | 14.143
Cc = | D30^2 |  |  | 311.063769 | 1.033561
| D60 x D10 |  |  | 300.96304
USCS = | GP

## RECEBO 16-12-2015 (2)
ANALISIS GRANULOMETRICO POR TAMIZADO MECANICO NTC-77
Obra: | SOLZA S.A.S
Descripcion: |  | RECEBO ULTIMA CAPA
Fecha de muestreo: |  | 2015-12-16
Peso de muestra seca antes de lavar (gr) |  |  |  | 6000
Peso de muestra seca despues de lavar (gr) |  |  |  | 4917.5
TAMIZ | DIAMETRO | PESO | PESO | PESO MUESTRA | CORRECCION | PESO MUESTRA | PORCENTAJE | RETENIDO | PORCENTAJE | NORMA
No | mm | tamiz | mas muestra | retenida |  | ret corregida | retenido | acumulado | que pasa | A-38
|  | g | g | g |  | g | % | % | % | % pasa
2 | 50.8 | 645 | 645 | 0 | 0 | 0 | 0 | 0 | 100 | 100 | 100
1.5 | 38.1 | 662 | 1226 | 564 | 12.55882 | 576.5588 | 9.609314 | 9.609314 | 90.39069 | 100 | 100
1 | 25.4 | 667 | 1486.5 | 819.5 | 18.24814 | 837.7481 | 13.96247 | 23.57178 | 76.42822 | 100 | 100
3/4" | 19 | 588 | 1024.5 | 436.5 | 9.719725 | 446.2197 | 7.436995 | 31.00878 | 68.99122 | 100 | 80
3/8" | 9.51 | 692 | 1216.5 | 524.5 | 11.67926 | 536.1793 | 8.936321 | 39.9451 | 60.0549 | 85 | 60
4 | 4.76 | 531 | 950 | 419 | 9.330046 | 428.33 | 7.138834 | 47.08393 | 52.91607 | 65 | 40
10 | 2 | 566 | 863.5 | 297.5 | 6.624555 | 304.1246 | 5.068743 | 52.15268 | 47.84732 | 50 | 30
40 | 0.42 | 478.5 | 1910 | 1431.5 | 31.8758 | 1463.376 | 24.3896 | 76.54227 | 23.45773 | 30 | 13
200 | 0.074 | 421 | 659.5 | 238.5 | 5.310778 | 243.8108 | 4.063513 | 80.60579 | 19.39421 | 18 | 9
FONDO | 0 | 346 | 423 | 77 | 1.714591 | 78.71459 | 19.35358 | 99.95936 | 0.04063803
|  |  |  | 4808 | 2.226741 | 4915.062 | 99.95936
| Dx | VALOR | RESULTADO
| D10 | 10 | 14.143 | Cu= Coeficiente de uniformidad
| D30 | 30 | 17.637 | Cc= Coeficiente de curvatura
| D60 | 60 | 21.28
Cu = | D60 |  |  | 21.28 | 1.504631
| D10 |  |  | 14.143 | [6 empty] | 1/2" | 12.7 | 714 | ¦
[11 empty] | 3/8" | 9.51 | 692
Cc = | D30^2 |  |  | 311.063769 | 1.033561 | [5 empty] | 4 | 4.76 | 531
| D60 x D10 |  |  | 300.96304 | [6 empty] | 8 | 2.38 | 542.5
[11 empty] | 16 | 1.19 | 523
USCS = | GP | [9 empty] | 30 | 0.6 | 503.5
[11 empty] | 50 | 0.3 | 471.5
[11 empty] | 100 | 0.15 | 421
[11 empty] | 200 | 0.074 | 368

## 18-02-2016 ARENAS
ANALISIS GRANULOMETRICO POR TAMIZADO MECANICO NTC-77
Obra: | SOLZA S.A.S
Descripcion: |  | ARENA VARGAS
Fecha de muestreo: |  | 2016-02-18
Peso de muestra seca antes de lavar (gr) |  |  |  | 1972.5
Peso de muestra seca despues de lavar (gr) |  |  |  | 1842.5
TAMIZ | DIAMETRO | PESO | PESO | PESO MUESTRA | CORRECCION | PESO MUESTRA | PORCENTAJE | RETENIDO | PORCENTAJE | NORMA
No | mm | tamiz | mas muestra | retenida |  | ret corregida | retenido | acumulado | que pasa | NTC-2240 Arena
|  | g | g | g |  | g | % | % | % | % pasa
1/2" | 12.7 | 714 | 714 | 0 | 0 | 0 | 0 | 0 | 100 | 100 | 100
3/8" | 9.51 | 692.5 | 692.5 | 0 | 0 | 0 | 0 | 0 | 100 | 100 | 100
4 | 4.76 | 531 | 536 | 5 | 0.004070556 | 5.004071 | 0.2536918 | 0.2536918 | 99.74631 | 100 | 100
8 | 2.38 | 542.5 | 550.5 | 8 | 0.00651289 | 8.006513 | 0.4059069 | 0.6595987 | 99.3404 | 100 | 95
16 | 1.19 | 523 | 535 | 12 | 0.009769335 | 12.00977 | 0.6088603 | 1.268459 | 98.73154 | 100 | 70
30 | 0.6 | 503.5 | 569 | 65.5 | 0.05332429 | 65.55332 | 3.323362 | 4.591821 | 95.40818 | 75 | 40
50 | 0.3 | 471.5 | 1770 | 1298.5 | 1.057123 | 1299.557 | 65.88376 | 70.47558 | 29.52442 | 40 | 20
100 | 0.15 | 421 | 810.5 | 389.5 | 0.3170963 | 389.8171 | 19.76259 | 90.23817 | 9.76183 | 25 | 10
200 | 0.074 | 368 | 423 | 55 | 0.04477612 | 55.04478 | 2.79061 | 93.02878 | 6.971221 | 10 | 0
FONDO | 0 | 416.5 | 424 | 7.5 | 0.006105834 | 7.506106 | 6.971159 | 99.99994 | 6.19096e-05
|  |  |  | 1841 | 0.08141113 | 1842.499 | 99.99994
| MODULO DE FINURA: |  | 1.674873

## RECEBO 05-04-2016
ANALISIS GRANULOMETRICO POR TAMIZADO MECANICO NTC-77
Obra: | SOLZA S.A.S
Descripcion: |  | RECEBO CASAS
Fecha de muestreo: |  | 2016-04-05
Peso de muestra seca antes de lavar (gr) |  |  |  | 5692
Peso de muestra seca despues de lavar (gr) |  |  |  | 4466
TAMIZ | DIAMETRO | PESO | PESO | PESO MUESTRA | CORRECCION | PESO MUESTRA | PORCENTAJE | RETENIDO | PORCENTAJE | NORMA
No | mm | tamiz | mas muestra | retenida |  | ret corregida | retenido | acumulado | que pasa | A-38
|  | g | g | g |  | g | % | % | % | % pasa
2 | 50.8 | 645 | 645 | 0 | 0 | 0 | 0 | 0 | 100 | 100 | 100
1.5 | 38.1 | 662 | 662 | 0 | 0 | 0 | 0 | 0 | 100 | 100 | 100
1 | 25.4 | 667 | 803.5 | 136.5 | -0.2139498 | 136.2861 | 2.394344 | 2.394344 | 97.60566 | 100 | 100
3/4" | 19 | 588 | 1055 | 467 | -0.7319749 | 466.268 | 8.191638 | 10.58598 | 89.41402 | 100 | 80
3/8" | 9.51 | 692 | 1448.5 | 756.5 | -1.185737 | 755.3143 | 13.26975 | 23.85573 | 76.14427 | 85 | 60
4 | 4.76 | 531 | 1155 | 624 | -0.9780564 | 623.0219 | 10.94557 | 34.80131 | 65.19869 | 65 | 40
10 | 2 | 566 | 1213.5 | 647.5 | -1.01489 | 646.4851 | 11.35778 | 46.15909 | 53.84091 | 50 | 30
40 | 0.42 | 478.5 | 2320 | 1841.5 | -2.886364 | 1838.614 | 32.30172 | 78.46081 | 21.53919 | 30 | 13
200 | 0.074 | 421 | 421 | 0 | 0 | 0 | 0 | 78.46081 | 21.53919 | 18 | 9
FONDO | 0 | 346 | 346 | 0 | 0 | 0 | 21.539 | 99.99981 | 0.000192758
|  |  |  | 4473 | -0.1567398 | 4465.989 | 99.99981
| Dx | VALOR | RESULTADO
| D10 | 10 | 14.143 | Cu= Coeficiente de uniformidad
| D30 | 30 | 17.637 | Cc= Coeficiente de curvatura
| D60 | 60 | 21.28
Cu = | D60 |  |  | 21.28 | 1.504631
| D10 |  |  | 14.143 | [6 empty] | 1/2" | 12.7 | 714 | ¦
[11 empty] | 3/8" | 9.51 | 692
Cc = | D30^2 |  |  | 311.063769 | 1.033561 | [5 empty] | 4 | 4.76 | 531
| D60 x D10 |  |  | 300.96304 | [6 empty] | 8 | 2.38 | 542.5
[11 empty] | 16 | 1.19 | 523
USCS = | GP | [9 empty] | 30 | 0.6 | 503.5
[11 empty] | 50 | 0.3 | 471.5
[11 empty] | 100 | 0.15 | 421
[11 empty] | 200 | 0.074 | 368

## RECEBO 05-04-2016 (2)
ANALISIS GRANULOMETRICO POR TAMIZADO MECANICO NTC-77
Obra: | SOLZA S.A.S
Descripcion: |  | RECEBO CASAS
Fecha de muestreo: |  | 2016-04-05
Peso de muestra seca antes de lavar (gr) |  |  |  | 6000
Peso de muestra seca despues de lavar (gr) |  |  |  | 5571
TAMIZ | DIAMETRO | PESO | PESO | PESO MUESTRA | CORRECCION | PESO MUESTRA | PORCENTAJE | RETENIDO | PORCENTAJE | NORMA
No | mm | tamiz | mas muestra | retenida |  | ret corregida | retenido | acumulado | que pasa | A-38
|  | g | g | g |  | g | % | % | % | % pasa
2 | 50.8 | 645 | 645 | 0 | 0 | 0 | 0 | 0 | 100 | 100 | 100
1.5 | 38.1 | 662 | 662 | 0 | 0 | 0 | 0 | 0 | 100 | 100 | 100
1 | 25.4 | 667 | 941.5 | 274.5 | -0.6405493 | 273.8595 | 4.564324 | 4.564324 | 95.43568 | 100 | 100
3/4" | 19 | 588 | 890 | 302 | -0.7047209 | 301.2953 | 5.021588 | 9.585912 | 90.41409 | 100 | 80
3/8" | 9.51 | 692 | 1458.5 | 766.5 | -1.788638 | 764.7114 | 12.74519 | 22.3311 | 77.6689 | 85 | 60
4 | 4.76 | 531 | 1412 | 881 | -2.055825 | 878.9442 | 14.64907 | 36.98017 | 63.01983 | 65 | 40
10 | 2 | 566 | 1662 | 1096 | -2.55753 | 1093.442 | 18.22404 | 55.20421 | 44.79579 | 50 | 30
40 | 0.42 | 478.5 | 2565.5 | 2087 | -4.870041 | 2082.13 | 34.70217 | 89.90638 | 10.09362 | 30 | 13
200 | 0.074 | 421 | 506 | 85 | -0.1983486 | 84.80165 | 1.413361 | 91.31974 | 8.680261 | 18 | 9
FONDO | 0 | 346 | 438 | 92 | -0.2146832 | 91.78532 | 8.679755 | 99.99949 | 0.0005055944
|  |  |  | 5584 | -0.2333513 | 5570.97 | 99.99949
| Dx | VALOR | RESULTADO
| D10 | 10 | 14.143 | Cu= Coeficiente de uniformidad
| D30 | 30 | 17.637 | Cc= Coeficiente de curvatura
| D60 | 60 | 21.28
Cu = | D60 |  |  | 21.28 | 1.504631
| D10 |  |  | 14.143 | [6 empty] | 1/2" | 12.7 | 714 | ¦
[11 empty] | 3/8" | 9.51 | 692
Cc = | D30^2 |  |  | 311.063769 | 1.033561 | [5 empty] | 4 | 4.76 | 531
| D60 x D10 |  |  | 300.96304 | [6 empty] | 8 | 2.38 | 542.5
[11 empty] | 16 | 1.19 | 523
USCS = | GP | [9 empty] | 30 | 0.6 | 503.5
[11 empty] | 50 | 0.3 | 471.5
[11 empty] | 100 | 0.15 | 421
[11 empty] | 200 | 0.074 | 368

## RECEBO 23-05-2016
ANALISIS GRANULOMETRICO POR TAMIZADO MECANICO NTC-77
Obra: | SOLZA S.A.S
Descripcion: |  | RECEBO CAPA DE MANO TERRAZA 25
Fecha de muestreo: |  | 2016-05-23
Peso de muestra seca antes de lavar (gr) |  |  |  | 7388
Peso de muestra seca despues de lavar (gr) |  |  |  | 7388
TAMIZ | DIAMETRO | PESO | PESO | PESO MUESTRA | CORRECCION | PESO MUESTRA | PORCENTAJE | RETENIDO | PORCENTAJE | NORMA
No | mm | tamiz | mas muestra | retenida |  | ret corregida | retenido | acumulado | que pasa | A-38
|  | g | g | g |  | g | % | % | % | % pasa
2 | 50.8 | 645 | 645 | 0 | 0 | 0 | 0 | 0 | 100 | 100 | 100
1.5 | 38.1 | 662 | 662 | 0 | 0 | 0 | 0 | 0 | 100 | 100 | 100
1 | 25.4 | 666.5 | 1020.5 | 354 | 0.3833243 | 354.3833 | 4.796742 | 4.796742 | 95.20326 | 100 | 100
3/4" | 19 | 588 | 879.5 | 291.5 | 0.315647 | 291.8156 | 3.94986 | 8.746602 | 91.2534 | 100 | 80
3/8" | 9.51 | 692.5 | 1576 | 883.5 | 0.9566865 | 884.4567 | 11.97153 | 20.71813 | 79.28187 | 85 | 60
4 | 4.76 | 531 | 1541 | 1010 | 1.093665 | 1011.094 | 13.68562 | 34.40375 | 65.59625 | 65 | 40
10 | 2 | 566.5 | 2376.5 | 1810 | 1.959935 | 1811.96 | 24.52572 | 58.92947 | 41.07053 | 50 | 30
40 | 0.42 | 478.5 | 3411 | 2932.5 | 3.17542 | 2935.675 | 39.73573 | 98.6652 | 1.334804 | 30 | 13
200 | 0.074 | 368 | 463 | 95 | 0.1028695 | 95.10287 | 1.287261 | 99.95246 | 0.04754267 | 18 | 9
FONDO | 0 | 416.5 | 420 | 3.5 | 0.00378993 | 3.50379 | 0.04742542 | 99.99988 | 0.0001172536
|  |  |  | 7380 | 0.1082837 | 7387.991 | 99.99988
| Dx | VALOR | RESULTADO
| D10 | 10 | 14.143 | Cu= Coeficiente de uniformidad
| D30 | 30 | 17.637 | Cc= Coeficiente de curvatura
| D60 | 60 | 21.28
Cu = | D60 |  |  | 21.28 | 1.504631
| D10 |  |  | 14.143 | [6 empty] | 1/2" | 12.7 | 714 | ¦
[11 empty] | 3/8" | 9.51 | 692
Cc = | D30^2 |  |  | 311.063769 | 1.033561 | [5 empty] | 4 | 4.76 | 531
| D60 x D10 |  |  | 300.96304 | [6 empty] | 8 | 2.38 | 542.5
[11 empty] | 16 | 1.19 | 523
USCS = | GP | [9 empty] | 30 | 0.6 | 503.5
[11 empty] | 50 | 0.3 | 471.5
[11 empty] | 100 | 0.15 | 421
[11 empty] | 200 | 0.074 | 368

## RECEBO 24-05-2016
ANALISIS GRANULOMETRICO POR TAMIZADO MECANICO NTC-77
Obra: | SOLZA S.A.S
Descripcion: |  | RECEBO CAPA DE MANO TERRAZA 25
Fecha de muestreo: |  | 2016-05-23
Peso de muestra seca antes de lavar (gr) |  |  |  | 4956
Peso de muestra seca despues de lavar (gr) |  |  |  | 3864
TAMIZ | DIAMETRO | PESO | PESO | PESO MUESTRA | CORRECCION | PESO MUESTRA | PORCENTAJE | RETENIDO | PORCENTAJE | NORMA
No | mm | tamiz | mas muestra | retenida |  | ret corregida | retenido | acumulado | que pasa | A-38
|  | g | g | g |  | g | % | % | % | % pasa
2 | 50.8 | 645 | 645 | 0 | 0 | 0 | 0 | 0 | 100 | 100 | 100
1.5 | 38.1 | 662 | 662 | 0 | 0 | 0 | 0 | 0 | 100 | 100 | 100
1 | 25.4 | 666.5 | 780.5 | 114 | 0.08850932 | 114.0885 | 2.302028 | 2.302028 | 97.69797 | 100 | 100
3/4" | 19 | 588 | 705 | 117 | 0.09083851 | 117.0908 | 2.362608 | 4.664636 | 95.33536 | 100 | 80
3/8" | 9.51 | 692.5 | 1211 | 518.5 | 0.4025621 | 518.9026 | 10.47019 | 15.13482 | 84.86518 | 85 | 60
4 | 4.76 | 531 | 984 | 453 | 0.3517081 | 453.3517 | 9.147532 | 24.28236 | 75.71764 | 65 | 40
10 | 2 | 566.5 | 1077.5 | 511 | 0.3967391 | 511.3967 | 10.31874 | 34.6011 | 65.3989 | 50 | 30
40 | 0.42 | 478.5 | 1792 | 1313.5 | 1.019798 | 1314.52 | 26.52381 | 61.1249 | 38.8751 | 30 | 13
200 | 0.074 | 368 | 1181 | 813 | 0.6312112 | 813.6312 | 16.41709 | 77.542 | 22.458 | 18 | 9
FONDO | 0 | 416.5 | 437.5 | 21 | 0.01630435 | 21.0163 | 22.45796 | 99.99995 | 4.699743e-05
|  |  |  | 3861 | 0.07763975 | 3863.998 | 99.99995
| Dx | VALOR | RESULTADO
| D10 | 10 | 14.143 | Cu= Coeficiente de uniformidad
| D30 | 30 | 17.637 | Cc= Coeficiente de curvatura
| D60 | 60 | 21.28
Cu = | D60 |  |  | 21.28 | 1.504631
| D10 |  |  | 14.143 | [6 empty] | 1/2" | 12.7 | 714 | ¦
[11 empty] | 3/8" | 9.51 | 692
Cc = | D30^2 |  |  | 311.063769 | 1.033561 | [5 empty] | 4 | 4.76 | 531
| D60 x D10 |  |  | 300.96304 | [6 empty] | 8 | 2.38 | 542.5
[11 empty] | 16 | 1.19 | 523
USCS = | GP | [9 empty] | 30 | 0.6 | 503.5
[11 empty] | 50 | 0.3 | 471.5
[11 empty] | 100 | 0.15 | 421
[11 empty] | 200 | 0.074 | 368
ANALISIS GRANULOMETRICO POR TAMIZADO MECANICO NTC-77
Obra: | SOLZA S.A.S
Descripcion: |  | RECEBO CAPA DE MANO TERRAZA 25
Fecha de muestreo: |  | 2016-05-23
Peso de muestra seca antes de lavar (gr) |  |  |  | 7388
Peso de muestra seca despues de lavar (gr) |  |  |  | 7388
TAMIZ | DIAMETRO | PESO | PESO | PESO MUESTRA | CORRECCION | PESO MUESTRA | PORCENTAJE | RETENIDO | PORCENTAJE | NORMA
No | mm | tamiz | mas muestra | retenida |  | ret corregida | retenido | acumulado | que pasa | A-38
|  | g | g | g |  | g | % | % | % | % pasa
2 | 50.8 | 645 | 645 | 0 | 0 | 0 | 0 | 0 | 100 | 100 | 100
1.5 | 38.1 | 662 | 662 | 0 | 0 | 0 | 0 | 0 | 100 | 100 | 100
1 | 25.4 | 666.5 | 1020.5 | 354 | 0.2748447 | 354.2748 | 7.148403 | 7.148403 | 92.8516 | 100 | 100
3/4" | 19 | 588 | 1020 | 432 | 0.3354037 | 432.3354 | 8.723475 | 15.87188 | 84.12812 | 100 | 80
3/8" | 9.51 | 692.5 | 1576 | 883.5 | 0.6859472 | 884.1859 | 17.84072 | 33.71259 | 66.28741 | 85 | 60
4 | 4.76 | 531 | 1541 | 1010 | 0.7841615 | 1010.784 | 20.39516 | 54.10776 | 45.89224 | 65 | 40
10 | 2 | 566.5 | 2376.5 | 1810 | 1.40528 | 1811.405 | 36.54974 | 90.6575 | 9.342501 | 50 | 30
40 | 0.42 | 478.5 | 3411 | 2932.5 | 2.276786 | 2934.777 | 59.21664 | 149.8741 | -49.87414 | 30 | 13
200 | 0.074 | 368 | 463 | 95 | 0.07375776 | 95.07376 | 1.918357 | 151.7925 | -51.7925 | 18 | 9
FONDO | 0 | 416.5 | 420 | 3.5 | 0.002717391 | 3.502717 | 0.0474109 | 151.8399 | -51.83991
|  |  |  | 7520.5 | -1.793449 | 7526.339 | 151.8399
| Dx | VALOR | RESULTADO
| D10 | 10 | 14.143 | Cu= Coeficiente de uniformidad
| D30 | 30 | 17.637 | Cc= Coeficiente de curvatura
| D60 | 60 | 21.28
Cu = | D60 |  |  | 21.28 | 1.504631
| D10 |  |  | 14.143 | [6 empty] | 1/2" | 12.7 | 714 | ¦
[11 empty] | 3/8" | 9.51 | 692
Cc = | D30^2 |  |  | 311.063769 | 1.033561 | [5 empty] | 4 | 4.76 | 531
| D60 x D10 |  |  | 300.96304 | [6 empty] | 8 | 2.38 | 542.5
[11 empty] | 16 | 1.19 | 523
USCS = | GP | [9 empty] | 30 | 0.6 | 503.5
[11 empty] | 50 | 0.3 | 471.5
[11 empty] | 100 | 0.15 | 421
[11 empty] | 200 | 0.074 | 368

## RECEBO 26-05-2016
ANALISIS GRANULOMETRICO POR TAMIZADO MECANICO NTC-77
Obra: | SOLZA S.A.S
Descripcion: |  | RECEBO CAPA DE MANO TERRAZA 25
Fecha de muestreo: |  | 2016-05-25
Peso de muestra seca antes de lavar (gr) |  |  |  | 5000
Peso de muestra seca despues de lavar (gr) |  |  |  | 4014.5
TAMIZ | DIAMETRO | PESO | PESO | PESO MUESTRA | CORRECCION | PESO MUESTRA | PORCENTAJE | RETENIDO | PORCENTAJE | NORMA
No | mm | tamiz | mas muestra | retenida |  | ret corregida | retenido | acumulado | que pasa | A-38
|  | g | g | g |  | g | % | % | % | % pasa
2 | 50.8 | 645 | 645 | 0 | 0 | 0 | 0 | 0 | 100 | 100 | 100
1.5 | 38.1 | 662 | 916 | 254 | 0.2530826 | 254.2531 | 5.085062 | 5.085062 | 94.91494 | 100 | 100
1 | 25.4 | 666.5 | 1091 | 424.5 | 0.4229667 | 424.923 | 8.498459 | 13.58352 | 86.41648 | 100 | 100
3/4" | 19 | 588 | 792 | 204 | 0.2032632 | 204.2033 | 4.084065 | 17.66759 | 82.33241 | 100 | 80
3/8" | 9.51 | 692.5 | 1597.5 | 905 | 0.9017312 | 905.9017 | 18.11803 | 35.78562 | 64.21438 | 85 | 60
4 | 4.76 | 531 | 964.5 | 433.5 | 0.4319342 | 433.9319 | 8.678639 | 44.46426 | 55.53574 | 65 | 40
10 | 2 | 566.5 | 922.5 | 356 | 0.3547142 | 356.3547 | 7.127094 | 51.59135 | 48.40865 | 50 | 30
40 | 0.42 | 478.5 | 1327.5 | 849 | 0.8459335 | 849.8459 | 16.99692 | 68.58827 | 31.41173 | 30 | 13
200 | 0.074 | 368 | 948.5 | 580.5 | 0.5784033 | 581.0784 | 11.62157 | 80.20984 | 19.79016 | 18 | 9
FONDO | 0 | 416.5 | 420.5 | 4 | 0.003985552 | 4.003986 | 19.79008 | 99.99992 | 7.971105e-05
|  |  |  | 4010.5 | 0.09963881 | 4014.496 | 99.99992
| Dx | VALOR | RESULTADO
| D10 | 10 | 14.143 | Cu= Coeficiente de uniformidad
| D30 | 30 | 17.637 | Cc= Coeficiente de curvatura
| D60 | 60 | 21.28
Cu = | D60 |  |  | 21.28 | 1.504631
| D10 |  |  | 14.143 | [6 empty] | 1/2" | 12.7 | 714 | ¦
[11 empty] | 3/8" | 9.51 | 692
Cc = | D30^2 |  |  | 311.063769 | 1.033561 | [5 empty] | 4 | 4.76 | 531
| D60 x D10 |  |  | 300.96304 | [6 empty] | 8 | 2.38 | 542.5
[11 empty] | 16 | 1.19 | 523
USCS = | GP | [9 empty] | 30 | 0.6 | 503.5
[11 empty] | 50 | 0.3 | 471.5
[11 empty] | 100 | 0.15 | 421
[11 empty] | 200 | 0.074 | 368

## 26-05-2016 ARENAS
ANALISIS GRANULOMETRICO POR TAMIZADO MECANICO NTC-77
Obra: | SOLZA S.A.S
Descripcion: |  | ARENA BENICIO
Fecha de muestreo: |  | 2016-05-26
Peso de muestra seca antes de lavar (gr) |  |  |  | 1600
Peso de muestra seca despues de lavar (gr) |  |  |  | 1421
TAMIZ | DIAMETRO | PESO | PESO | PESO MUESTRA | CORRECCION | PESO MUESTRA | PORCENTAJE | RETENIDO | PORCENTAJE | NORMA
No | mm | tamiz | mas muestra | retenida |  | ret corregida | retenido | acumulado | que pasa | NTC-174 Arena
|  | g | g | g |  | g | % | % | % | % pasa
1/2" | 12.7 | 714 | 714 | 0 | 0 | 0 | 0 | 0 | 100 | 100 | 100
3/8" | 9.51 | 692.5 | 705 | 12.5 | 0.02638987 | 12.52639 | 0.7828994 | 0.7828994 | 99.2171 | 100 | 100
4 | 4.76 | 531 | 563.5 | 32.5 | 0.06861365 | 32.56861 | 2.035538 | 2.818438 | 97.18156 | 100 | 95
8 | 2.38 | 542.5 | 577.5 | 35 | 0.07389163 | 35.07389 | 2.192118 | 5.010556 | 94.98944 | 100 | 80
16 | 1.19 | 523 | 574.5 | 51.5 | 0.1087262 | 51.60873 | 3.225545 | 8.236101 | 91.7639 | 85 | 50
30 | 0.6 | 503.5 | 661 | 157.5 | 0.3325123 | 157.8325 | 9.864532 | 18.10063 | 81.89937 | 60 | 25
50 | 0.3 | 471.5 | 987.5 | 516 | 1.089374 | 517.0894 | 32.31809 | 50.41872 | 49.58128 | 30 | 10
100 | 0.15 | 421 | 932.5 | 511.5 | 1.079873 | 512.5799 | 32.03624 | 82.45496 | 17.54504 | 10 | 0
200 | 0.074 | 368 | 468 | 100 | 0.2111189 | 100.2111 | 6.263195 | 88.71816 | 11.28184 | 5 | 0
FONDO | 0 | 416.5 | 418 | 1.5 | 0.003166784 | 1.503167 | 11.28145 | 99.9996 | 0.000395848
|  |  |  | 1418 | 0.2111189 | 1420.994 | 99.9996
| MODULO DE FINURA: |  | 1.670394
ANALISIS GRANULOMETRICO POR TAMIZADO MECANICO NTC-77
Obra: | SOLZA S.A.S
Descripcion: |  | ARENA OBELIO
Fecha de muestreo: |  | 2016-05-26
Peso de muestra seca antes de lavar (gr) |  |  |  | 1540.5
Peso de muestra seca despues de lavar (gr) |  |  |  | 1425.5
TAMIZ | DIAMETRO | PESO | PESO | PESO MUESTRA | CORRECCION | PESO MUESTRA | PORCENTAJE | RETENIDO | PORCENTAJE | NORMA
No | mm | tamiz | mas muestra | retenida |  | ret corregida | retenido | acumulado | que pasa | NTC-174 Arena
|  | g | g | g |  | g | % | % | % | % pasa
1/2" | 12.7 | 714 | 714 | 0 | 0 | 0 | 0 | 0 | 100 | 100 | 100
3/8" | 9.51 | 692.5 | 695.5 | 3 | 0.006333568 | 3.006334 | 0.1878958 | 0.1878958 | 99.8121 | 100 | 100
4 | 4.76 | 531 | 554.5 | 23.5 | 0.04961295 | 23.54961 | 1.471851 | 1.659747 | 98.34025 | 100 | 95
8 | 2.38 | 542.5 | 580.5 | 38 | 0.08022519 | 38.08023 | 2.380014 | 4.039761 | 95.96024 | 100 | 80
16 | 1.19 | 523 | 610.5 | 87.5 | 0.1847291 | 87.68473 | 5.480296 | 9.520056 | 90.47994 | 85 | 50
30 | 0.6 | 503.5 | 746.5 | 243 | 0.513019 | 243.513 | 15.21956 | 24.73962 | 75.26038 | 60 | 25
50 | 0.3 | 471.5 | 965.5 | 494 | 1.042928 | 495.0429 | 30.94018 | 55.6798 | 44.3202 | 30 | 10
100 | 0.15 | 421 | 931.5 | 510.5 | 1.077762 | 511.5778 | 31.97361 | 87.65341 | 12.34659 | 10 | 0
200 | 0.074 | 368 | 505.5 | 137.5 | 0.2902885 | 137.7903 | 8.611893 | 96.26531 | 3.734694 | 5 | 0
FONDO | 0 | 416.5 | 419.5 | 3 | 0.006333568 | 3.006334 | 7.660262 | 103.9256 | -3.925568
|  |  |  | 1540 | -8.032269 | 1543.251 | 103.9256
| MODULO DE FINURA: |  | 1.832924

## 27-05-2016 ARENAS
ANALISIS GRANULOMETRICO POR TAMIZADO MECANICO NTC-77
Obra: | SOLZA S.A.S
Descripcion: |  | ARENA JHON JAIRO MARIN
Fecha de muestreo: |  | 2016-05-26
Peso de muestra seca antes de lavar (gr) |  |  |  | 1477.5
Peso de muestra seca despues de lavar (gr) |  |  |  | 1224.5
TAMIZ | DIAMETRO | PESO | PESO | PESO MUESTRA | CORRECCION | PESO MUESTRA | PORCENTAJE | RETENIDO | PORCENTAJE | NORMA
No | mm | tamiz | mas muestra | retenida |  | ret corregida | retenido | acumulado | que pasa | NTC-174 Arena
|  | g | g | g |  | g | % | % | % | % pasa
1/2" | 12.7 | 714 | 719.5 | 5.5 | 0.002245815 | 5.502246 | 0.3724024 | 0.3724024 | 99.6276 | 100 | 100
3/8" | 9.51 | 692.5 | 692.5 | 0 | 0 | 0 | 0 | 0.3724024 | 99.6276 | 100 | 100
4 | 4.76 | 531 | 542.5 | 11.5 | 0.004695794 | 11.5047 | 0.7786596 | 1.151062 | 98.84894 | 100 | 95
8 | 2.38 | 542.5 | 569 | 26.5 | 0.01082074 | 26.51082 | 1.794303 | 2.945365 | 97.05464 | 100 | 80
16 | 1.19 | 523 | 587.5 | 64.5 | 0.02633728 | 64.52634 | 4.367265 | 7.312629 | 92.68737 | 85 | 50
30 | 0.6 | 503.5 | 671 | 167.5 | 0.06839526 | 167.5684 | 11.34135 | 18.65398 | 81.34602 | 60 | 25
50 | 0.3 | 471.5 | 1215 | 743.5 | 0.3035933 | 743.8036 | 50.34204 | 68.99601 | 31.00399 | 30 | 10
100 | 0.15 | 421 | 603 | 182 | 0.07431605 | 182.0743 | 12.32313 | 81.31915 | 18.68085 | 10 | 0
200 | 0.074 | 368 | 391 | 23 | 0.009391588 | 23.00939 | 1.557319 | 82.87647 | 17.12353 | 5 | 0
FONDO | 0 | 416.5 | 416.5 | 0 | 0 | 0 | 17.12352 | 99.99999 | 1.381827e-05
|  |  |  | 1224 | 0.04083299 | 1224.5 | 99.99999
| MODULO DE FINURA: |  | 1.803782

## 31-05-2016 ARENA
ANALISIS GRANULOMETRICO POR TAMIZADO MECANICO NTC-77
Obra: | SOLZA S.A.S
Descripcion: |  | ARENA OBELIO
Fecha de muestreo: |  | 2016-05-31
Peso de muestra seca antes de lavar (gr) |  |  |  | 1553.5
Peso de muestra seca despues de lavar (gr) |  |  |  | 1486
TAMIZ | DIAMETRO | PESO | PESO | PESO MUESTRA | CORRECCION | PESO MUESTRA | PORCENTAJE | RETENIDO | PORCENTAJE | NORMA
No | mm | tamiz | mas muestra | retenida |  | ret corregida | retenido | acumulado | que pasa | NTC-174 Arena
|  | g | g | g |  | g | % | % | % | % pasa
1/2" | 12.7 | 714 | 714 | 0 | 0 | 0 | 0 | 0 | 100 | 100 | 100
3/8" | 9.51 | 692.5 | 698.5 | 6 | 0 | 6 | 0.3862247 | 0.3862247 | 99.61378 | 100 | 100
4 | 4.76 | 531 | 553 | 22 | 0 | 22 | 1.416157 | 1.802382 | 98.19762 | 100 | 95
8 | 2.38 | 542.5 | 583 | 40.5 | 0 | 40.5 | 2.607016 | 4.409398 | 95.5906 | 100 | 80
16 | 1.19 | 523 | 614.5 | 91.5 | 0 | 91.5 | 5.889926 | 10.29932 | 89.70068 | 85 | 50
30 | 0.6 | 503.5 | 875.5 | 372 | 0 | 372 | 23.94593 | 34.24525 | 65.75475 | 60 | 25
50 | 0.3 | 471.5 | 973.5 | 502 | 0 | 502 | 32.31413 | 66.55938 | 33.44062 | 30 | 10
100 | 0.15 | 421 | 809 | 388 | 0 | 388 | 24.97586 | 91.53524 | 8.464757 | 10 | 0
200 | 0.074 | 368 | 429 | 61 | 0 | 61 | 3.926617 | 95.46186 | 4.53814 | 5 | 0
FONDO | 0 | 416.5 | 419.5 | 3 | 0 | 3 | 4.53814 | 100 | 0
|  |  |  | 1486 | 0 | 1486 | 100
| MODULO DE FINURA: |  | 2.08851
ANALISIS GRANULOMETRICO POR TAMIZADO MECANICO NTC-77
Obra: | SOLZA S.A.S
Descripcion: |  | ARENA BENICIO
Fecha de muestreo: |  | 2016-05-31
Peso de muestra seca antes de lavar (gr) |  |  |  | 1520.5
Peso de muestra seca despues de lavar (gr) |  |  |  | 1473
TAMIZ | DIAMETRO | PESO | PESO | PESO MUESTRA | CORRECCION | PESO MUESTRA | PORCENTAJE | RETENIDO | PORCENTAJE | NORMA
No | mm | tamiz | mas muestra | retenida |  | ret corregida | retenido | acumulado | que pasa | NTC-174 Arena
|  | g | g | g |  | g | % | % | % | % pasa
1/2" | 12.7 | 714 | 725 | 11 | 0 | 11 | 0.7080785 | 0.7080785 | 99.29192 | 100 | 100
3/8" | 9.51 | 692.5 | 698.5 | 6 | 0 | 6 | 0.3862247 | 1.094303 | 98.9057 | 100 | 100
4 | 4.76 | 531 | 561.5 | 30.5 | 0 | 30.5 | 1.963309 | 3.057612 | 96.94239 | 100 | 95
8 | 2.38 | 542.5 | 581 | 38.5 | 0 | 38.5 | 2.478275 | 5.535887 | 94.46411 | 100 | 80
16 | 1.19 | 523 | 579 | 56 | 0 | 56 | 3.604763 | 9.14065 | 90.85935 | 85 | 50
30 | 0.6 | 503.5 | 1080 | 576.5 | 0 | 576.5 | 37.10975 | 46.2504 | 53.7496 | 60 | 25
50 | 0.3 | 471.5 | 866 | 394.5 | 0 | 394.5 | 25.39427 | 71.64467 | 28.35533 | 30 | 10
100 | 0.15 | 421 | 724.5 | 303.5 | 0 | 303.5 | 19.53653 | 91.1812 | 8.818796 | 10 | 0
200 | 0.074 | 368 | 423 | 55 | 0 | 55 | 3.540393 | 94.7216 | 5.278404 | 5 | 0
FONDO | 0 | 416.5 | 418 | 1.5 | 0 | 1.5 | 3.222624 | 97.94422 | 2.055779
|  |  |  | 1473 | 0 | 1473 | 97.94422
| MODULO DE FINURA: |  | 2.268104

## 05-08-2016 ARENAS
ANALISIS GRANULOMETRICO POR TAMIZADO MECANICO NTC-77
Obra: | SOLZA S.A.S
Descripcion: |  | ARENA TUNAL
Fecha de muestreo: |  | 2016-08-05
Peso de muestra seca antes de lavar (gr) |  |  |  | 1898.5
Peso de muestra seca despues de lavar (gr) |  |  |  | 1429
Destino o uso de la arena
TAMIZ | DIAMETRO | PESO | PESO | PESO MUESTRA | CORRECCION | PESO MUESTRA | PORCENTAJE | RETENIDO | PORCENTAJE | NORMA
No | mm | tamiz | mas muestra | retenida |  | ret corregida | retenido | acumulado | que pasa | NTC-174 Arena
|  | g | g | g |  | g | % | % | % | % pasa
1/2" | 12.7 | 714 | 714 | 0 | 0 | 0 | 0 | 0 | 100 | 100 | 100
3/8" | 9.51 | 692.5 | 696 | 3.5 | 0.0007347796 | 3.500735 | 0.1843948 | 0.1843948 | 99.81561 | 100 | 100
4 | 4.76 | 531 | 541 | 10 | 0.00209937 | 10.0021 | 0.5268422 | 0.711237 | 99.28876 | 100 | 95
8 | 2.38 | 542.5 | 551.5 | 9 | 0.001889433 | 9.001889 | 0.474158 | 1.185395 | 98.81461 | 100 | 80
16 | 1.19 | 566.3 | 569 | 2.7 | 0.00056683 | 2.700567 | 0.1422474 | 1.327642 | 98.67236 | 85 | 50
30 | 0.6 | 503.5 | 1143.5 | 640 | 0.1343597 | 640.1344 | 33.7179 | 35.04554 | 64.95446 | 60 | 25
50 | 0.3 | 471.5 | 1026.5 | 555 | 0.116515 | 555.1165 | 29.23974 | 64.28529 | 35.71471 | 30 | 10
100 | 0.15 | 421 | 580.5 | 159.5 | 0.03348495 | 159.5335 | 8.403133 | 72.68842 | 27.31158 | 10 | 0 | arena de mortero | ntc 2240
200 | 0.074 | 368 | 410.5 | 42.5 | 0.008922323 | 42.50892 | 2.239079 | 74.9275 | 25.0725 | 5 | 0 | arena concreto | ntc 174
FONDO | 0 | 416.5 | 423 | 6.5 | 0.001364591 | 6.501365 | 25.0725 | 100 | 3.317414e-06
|  |  |  | 1428.7 | 0.0209937 | 1429 | 100
| MODULO DE FINURA: |  | 1.752435
ANALISIS GRANULOMETRICO POR TAMIZADO MECANICO NTC-77
Obra: | SOLZA S.A.S
Descripcion: |  | ARENA SATIVA OLEGARIO PULIDO
Fecha de muestreo: |  | 2016-08-05
Peso de muestra seca antes de lavar (gr) |  |  |  | 1364.5
Peso de muestra seca despues de lavar (gr) |  |  |  | 1266.5
Destino o uso de la arena
TAMIZ | DIAMETRO | PESO | PESO | PESO MUESTRA | CORRECCION | PESO MUESTRA | PORCENTAJE | RETENIDO | PORCENTAJE | NORMA
No | mm | tamiz | mas muestra | retenida |  | ret corregida | retenido | acumulado | que pasa | NTC-174 Arena
|  | g | g | g |  | g | % | % | % | % pasa
1/2" | 12.7 | 714 | 714 | 0 | 0 | 0 | 0 | 0 | 100 | 100 | 100
3/8" | 9.51 | 692.5 | 692.5 | 0 | 0 | 0 | 0 | 0 | 100 | 100 | 100
4 | 4.76 | 531 | 550 | 19 | 0.003988803 | 19.00399 | 1.392744 | 1.392744 | 98.60726 | 100 | 95
8 | 2.38 | 542.5 | 801.5 | 259 | 0.05437369 | 259.0544 | 18.9853 | 20.37804 | 79.62196 | 100 | 80
16 | 1.19 | 566.3 | 623.5 | 57.2 | 0.0120084 | 57.21201 | 4.192892 | 24.57093 | 75.42907 | 85 | 50
30 | 0.6 | 503.5 | 886.5 | 383 | 0.08040588 | 383.0804 | 28.07478 | 52.64571 | 47.35429 | 60 | 25
50 | 0.3 | 471.5 | 692.5 | 221 | 0.04639608 | 221.0464 | 16.19981 | 68.84552 | 31.15448 | 30 | 10
100 | 0.15 | 421 | 707 | 286 | 0.06004199 | 286.06 | 20.96446 | 89.80998 | 10.19002 | 10 | 0 | arena de mortero | ntc 2240
200 | 0.074 | 368 | 408 | 40 | 0.008397481 | 40.0084 | 2.932092 | 92.74207 | 7.257925 | 5 | 0 | arena concreto | ntc 174
FONDO | 0 | 416.5 | 417.5 | 1 | 0.000209937 | 1.00021 | 7.25542 | 99.9975 | 0.002504782
|  |  |  | 1266.2 | 0.02368733 | 1266.466 | 99.9975
| MODULO DE FINURA: |  | 2.576429
ANALISIS GRANULOMETRICO POR TAMIZADO MECANICO NTC-77
Obra: | SOLZA S.A.S
Descripcion: |  | ARENA JHON MARIN
Fecha de muestreo: |  | 2016-08-05
Peso de muestra seca antes de lavar (gr) |  |  |  | 1870.5
Peso de muestra seca despues de lavar (gr) |  |  |  | 1307.5
Destino o uso de la arena
TAMIZ | DIAMETRO | PESO | PESO | PESO MUESTRA | CORRECCION | PESO MUESTRA | PORCENTAJE | RETENIDO | PORCENTAJE | NORMA
No | mm | tamiz | mas muestra | retenida |  | ret corregida | retenido | acumulado | que pasa | NTC-174 Arena
|  | g | g | g |  | g | % | % | % | % pasa
1/2" | 12.7 | 714 | 714 | 0 | 0 | 0 | 0 | 0 | 100 | 100 | 100
3/8" | 9.51 | 692.5 | 700.5 | 8 | 0.001679496 | 8.001679 | 0.4277829 | 0.4277829 | 99.57222 | 100 | 100
4 | 4.76 | 531 | 555.5 | 24.5 | 0.005143457 | 24.50514 | 1.310085 | 1.737868 | 98.26213 | 100 | 95
8 | 2.38 | 542.5 | 581.5 | 39 | 0.008187544 | 39.00819 | 2.085442 | 3.82331 | 96.17669 | 100 | 80
16 | 1.19 | 566.3 | 585 | 18.7 | 0.003925822 | 18.70393 | 0.9999426 | 4.823252 | 95.17675 | 85 | 50
30 | 0.6 | 503.5 | 910.5 | 407 | 0.08544437 | 407.0854 | 21.76346 | 26.58671 | 73.41329 | 60 | 25
50 | 0.3 | 471.5 | 881.5 | 410 | 0.08607418 | 410.0861 | 21.92387 | 48.51058 | 51.48942 | 30 | 10
100 | 0.15 | 421 | 766.5 | 345.5 | 0.07253324 | 345.5725 | 18.47487 | 66.98546 | 33.01454 | 10 | 0 | arena de mortero | ntc 2240
200 | 0.074 | 368 | 421 | 53 | 0.01112666 | 53.01113 | 2.834062 | 69.81952 | 30.18048 | 5 | 0 | arena concreto | ntc 174
FONDO | 0 | 416.5 | 418 | 1.5 | 0.0003149055 | 1.500315 | 30.17911 | 99.99863 | 0.001367032
|  |  |  | 1307.2 | 0.02294455 | 1307.474 | 99.99863
| MODULO DE FINURA: |  | 1.524672
ANALISIS GRANULOMETRICO POR TAMIZADO MECANICO NTC-77
Obra: | SOLZA S.A.S
Descripcion: |  | ARENA OBELIO
Fecha de muestreo: |  | 2016-08-05
Peso de muestra seca antes de lavar (gr) |  |  |  | 1824
Peso de muestra seca despues de lavar (gr) |  |  |  | 1289.5
Destino o uso de la arena
TAMIZ | DIAMETRO | PESO | PESO | PESO MUESTRA | CORRECCION | PESO MUESTRA | PORCENTAJE | RETENIDO | PORCENTAJE | NORMA
No | mm | tamiz | mas muestra | retenida |  | ret corregida | retenido | acumulado | que pasa | NTC-174 Arena
|  | g | g | g |  | g | % | % | % | % pasa
1/2" | 12.7 | 714 | 714 | 0 | 0 | 0 | 0 | 0 | 100 | 100 | 100
3/8" | 9.51 | 692.5 | 718 | 25.5 | 0.005353394 | 25.50535 | 1.39832 | 1.39832 | 98.60168 | 100 | 100
4 | 4.76 | 531 | 586.5 | 55.5 | 0.0116515 | 55.51165 | 3.043402 | 4.441722 | 95.55828 | 100 | 95
8 | 2.38 | 542.5 | 628 | 85.5 | 0.01794962 | 85.51795 | 4.688484 | 9.130206 | 90.86979 | 100 | 80
16 | 1.19 | 566.3 | 598.5 | 32.2 | 0.006759972 | 32.20676 | 1.765721 | 10.89593 | 89.10407 | 85 | 50
30 | 0.6 | 503.5 | 873 | 369.5 | 0.07757173 | 369.5776 | 20.26193 | 31.15786 | 68.84214 | 60 | 25
50 | 0.3 | 471.5 | 821.5 | 350 | 0.07347796 | 350.0735 | 19.19262 | 50.35048 | 49.64952 | 30 | 10
100 | 0.15 | 421 | 751 | 330 | 0.06927922 | 330.0693 | 18.0959 | 68.44638 | 31.55362 | 10 | 0 | arena de mortero | ntc 2240
200 | 0.074 | 368 | 407.5 | 39.5 | 0.008292512 | 39.50829 | 2.166025 | 70.61241 | 29.38759 | 5 | 0 | arena concreto | ntc 174
FONDO | 0 | 416.5 | 418 | 1.5 | 0.0003149055 | 1.500315 | 29.38598 | 99.99839 | 0.001609057
|  |  |  | 1289.2 | 0.02326483 | 1289.471 | 99.99839
| MODULO DE FINURA: |  | 1.744226

## arena 05-08-2016
ANALISIS GRANULOMETRICO POR TAMIZADO MECANICO NTC-77
Obra: | SOLZA S.A.S
Descripcion:
Fecha de muestreo: |  | 2016-08-05
Peso de muestra seca antes de lavar (gr) |  |  |  | 1870.5
Peso de muestra seca despues de lavar (gr) |  |  |  | 1306.5
Destino o uso de la arena
TAMIZ | DIAMETRO | PESO | PESO | PESO MUESTRA | CORRECCION | PESO MUESTRA | PORCENTAJE | RETENIDO | PORCENTAJE | NORMA
No | mm | tamiz | mas muestra | retenida |  | ret corregida | retenido | acumulado | que pasa | NTC-174 Arena
|  | g | g | g |  | g | % | % | % | % pasa
1/2" | 12.7 | 714 | 714 | 0 | 0 | 0 | 0 | 0 | 100 | 100 | 100
3/8" | 9.51 | 692.5 | 695.5 | 3 | -0.0004592423 | 2.999541 | 0.1603604 | 0.1603604 | 99.83964 | 100 | 100
4 | 4.76 | 531 | 558.5 | 27.5 | -0.004209721 | 27.49579 | 1.46997 | 1.63033 | 98.36967 | 70 | 95
8 | 2.38 | 542.5 | 581 | 38.5 | -0.005893609 | 38.49411 | 2.057958 | 3.688289 | 96.31171 | 15 | 80
16 | 1.19 | 566.3 | 585 | 18.7 | -0.00286261 | 18.69714 | 0.9995797 | 4.687868 | 95.31213 | 5 | 50
30 | 0.6 | 503.5 | 859 | 355.5 | -0.05442021 | 355.4456 | 19.0027 | 23.69057 | 76.30943 | 5 | 25
50 | 0.3 | 471.5 | 860.5 | 389 | -0.05954841 | 388.9405 | 20.79339 | 44.48397 | 55.51603 | 5 | 10
100 | 0.15 | 421 | 831.5 | 410.5 | -0.06283965 | 410.4372 | 21.94264 | 66.42661 | 33.57339 | 10 | 0 | arena de mortero | ntc 2240
200 | 0.074 | 368 | 430.5 | 62.5 | -0.009567547 | 62.49043 | 3.340841 | 69.76745 | 30.23255 | 5 | 0 | arena concreto | ntc 174
FONDO | 0 | 416.5 | 418 | 1.5 | -0.0002296211 | 1.49977 | 30.23255 | 100 | 1.63679e-06
|  |  |  | 1306.7 | -0.01530808 | 1306.5 | 100
| MODULO DE FINURA: |  | 1.446076
ANALISIS GRANULOMETRICO POR TAMIZADO MECANICO NTC-77
Obra: | SOLZA S.A.S
Descripcion: |  | ARENA SATIVA OLEGARIO PULIDO
Fecha de muestreo: |  | 2016-08-05
Peso de muestra seca antes de lavar (gr) |  |  |  | 1734
Peso de muestra seca despues de lavar (gr) |  |  |  | 1636
Destino o uso de la arena
TAMIZ | DIAMETRO | PESO | PESO | PESO MUESTRA | CORRECCION | PESO MUESTRA | PORCENTAJE | RETENIDO | PORCENTAJE | NORMA
No | mm | tamiz | mas muestra | retenida |  | ret corregida | retenido | acumulado | que pasa | NTC-174 Arena
|  | g | g | g |  | g | % | % | % | % pasa
1/2" | 12.7 | 648 | 653 | 5 | -0.0007654038 | 4.999235 | 0.2883065 | 0.2883065 | 99.71169 | 100 | 100
3/8" | 9.51 | 484 | 499 | 15 | -0.002296211 | 14.9977 | 0.8649195 | 1.153226 | 98.84677 | 100 | 100
4 | 4.76 | 465 | 490 | 25 | -0.003827019 | 24.99617 | 1.441532 | 2.594758 | 97.40524 | 100 | 95
8 | 2.38 | 437 | 481 | 44 | -0.006735553 | 43.99326 | 2.537097 | 5.131856 | 94.86814 | 100 | 80
16 | 1.19 | 402 | 507 | 105 | -0.01607348 | 104.9839 | 6.054436 | 11.18629 | 88.81371 | 85 | 50
30 | 0.6 | 363 | 842 | 479 | -0.07332568 | 478.9267 | 27.61976 | 38.80605 | 61.19395 | 60 | 25
50 | 0.3 | 333 | 987 | 654 | -0.1001148 | 653.8999 | 37.71049 | 76.51654 | 23.48346 | 30 | 10
100 | 0.15 | 317 | 554 | 237 | -0.03628014 | 236.9637 | 13.66573 | 90.18227 | 9.817729 | 10 | 0 | arena de mortero | ntc 2240
200 | 0.074 | 461 | 531 | 70 | -0.01071565 | 69.98928 | 4.036291 | 94.21856 | 5.781438 | 5 | 0 | arena concreto | ntc 174
FONDO | 0 | 347 | 351 | 4 | -0.000612323 | 3.999388 | 5.882318 | 100.1009 | -0.1008797
|  |  |  | 1638 | -0.1222494 | 1637.749 | 100.1009
| MODULO DE FINURA: |  | 2.244178
ANALISIS GRANULOMETRICO POR TAMIZADO MECANICO NTC-77
Obra: | SOLZA S.A.S
Descripcion: |  | ARENA JHON MARIN
Fecha de muestreo: |  | 2016-08-05
Peso de muestra seca antes de lavar (gr) |  |  |  | 1734
Peso de muestra seca despues de lavar (gr) |  |  |  | 1636
Destino o uso de la arena
TAMIZ | DIAMETRO | PESO | PESO | PESO MUESTRA | CORRECCION | PESO MUESTRA | PORCENTAJE | RETENIDO | PORCENTAJE | NORMA
No | mm | tamiz | mas muestra | retenida |  | ret corregida | retenido | acumulado | que pasa | NTC-174 Arena
|  | g | g | g |  | g | % | % | % | % pasa
1/2" | 12.7 | 648 | 653 | 5 | -0.0007654038 | 4.999235 | 0.2883065 | 0.2883065 | 99.71169 | 100 | 100
3/8" | 9.51 | 484 | 499 | 15 | -0.002296211 | 14.9977 | 0.8649195 | 1.153226 | 98.84677 | 100 | 100
4 | 4.76 | 465 | 490 | 25 | -0.003827019 | 24.99617 | 1.441532 | 2.594758 | 97.40524 | 100 | 95
8 | 2.38 | 437 | 481 | 44 | -0.006735553 | 43.99326 | 2.537097 | 5.131856 | 94.86814 | 100 | 80
16 | 1.19 | 402 | 507 | 105 | -0.01607348 | 104.9839 | 6.054436 | 11.18629 | 88.81371 | 85 | 50
30 | 0.6 | 363 | 842 | 479 | -0.07332568 | 478.9267 | 27.61976 | 38.80605 | 61.19395 | 60 | 25
50 | 0.3 | 333 | 987 | 654 | -0.1001148 | 653.8999 | 37.71049 | 76.51654 | 23.48346 | 30 | 10
100 | 0.15 | 317 | 554 | 237 | -0.03628014 | 236.9637 | 13.66573 | 90.18227 | 9.817729 | 10 | 0 | arena de mortero | ntc 2240
200 | 0.074 | 461 | 531 | 70 | -0.01071565 | 69.98928 | 4.036291 | 94.21856 | 5.781438 | 5 | 0 | arena concreto | ntc 174
FONDO | 0 | 347 | 351 | 4 | -0.000612323 | 3.999388 | 5.882318 | 100.1009 | -0.1008797
|  |  |  | 1638 | -0.1222494 | 1637.749 | 100.1009
| MODULO DE FINURA: |  | 2.244178
ANALISIS GRANULOMETRICO POR TAMIZADO MECANICO NTC-77
Obra: | SOLZA S.A.S
Descripcion: |  | ARENA OBELIO
Fecha de muestreo: |  | 2016-08-05
Peso de muestra seca antes de lavar (gr) |  |  |  | 1734
Peso de muestra seca despues de lavar (gr) |  |  |  | 1636
Destino o uso de la arena
TAMIZ | DIAMETRO | PESO | PESO | PESO MUESTRA | CORRECCION | PESO MUESTRA | PORCENTAJE | RETENIDO | PORCENTAJE | NORMA
No | mm | tamiz | mas muestra | retenida |  | ret corregida | retenido | acumulado | que pasa | NTC-174 Arena
|  | g | g | g |  | g | % | % | % | % pasa
1/2" | 12.7 | 648 | 653 | 5 | -0.0007654038 | 4.999235 | 0.2883065 | 0.2883065 | 99.71169 | 100 | 100
3/8" | 9.51 | 484 | 499 | 15 | -0.002296211 | 14.9977 | 0.8649195 | 1.153226 | 98.84677 | 100 | 100
4 | 4.76 | 465 | 490 | 25 | -0.003827019 | 24.99617 | 1.441532 | 2.594758 | 97.40524 | 100 | 95
8 | 2.38 | 437 | 481 | 44 | -0.006735553 | 43.99326 | 2.537097 | 5.131856 | 94.86814 | 100 | 80
16 | 1.19 | 402 | 507 | 105 | -0.01607348 | 104.9839 | 6.054436 | 11.18629 | 88.81371 | 85 | 50
30 | 0.6 | 363 | 842 | 479 | -0.07332568 | 478.9267 | 27.61976 | 38.80605 | 61.19395 | 60 | 25
50 | 0.3 | 333 | 987 | 654 | -0.1001148 | 653.8999 | 37.71049 | 76.51654 | 23.48346 | 30 | 10
100 | 0.15 | 317 | 554 | 237 | -0.03628014 | 236.9637 | 13.66573 | 90.18227 | 9.817729 | 10 | 0 | arena de mortero | ntc 2240
200 | 0.074 | 461 | 531 | 70 | -0.01071565 | 69.98928 | 4.036291 | 94.21856 | 5.781438 | 5 | 0 | arena concreto | ntc 174
FONDO | 0 | 347 | 351 | 4 | -0.000612323 | 3.999388 | 5.882318 | 100.1009 | -0.1008797
|  |  |  | 1638 | -0.1222494 | 1637.749 | 100.1009
| MODULO DE FINURA: |  | 2.244178

## gravilla sativa
ANALISIS GRANULOMETRICO POR TAMIZADO MECANICO NTC-77
Obra: | SOLZA S.A.S
Descripcion:
Fecha de muestreo: |  | 2016-11-16
Peso de muestra seca antes de lavar (gr) |  |  |  | 2530
Peso de muestra seca despues de lavar (gr) |  |  |  | 2010
Destino o uso de la arena
TAMIZ | DIAMETRO | PESO | PESO | PESO MUESTRA | CORRECCION | PESO MUESTRA | PORCENTAJE | RETENIDO | PORCENTAJE | NORMA
No | mm | tamiz | mas muestra | retenida |  | ret corregida | retenido | acumulado | que pasa | NTC-174 Arena
|  | g | g | g |  | g | % | % | % | % pasa
3/4" | 19 | 684.7 | 801.9 | 117.2 | -0.02915423 | 117.1708 | 4.631259 | 4.631259 | 95.36874 | 100 | 100
1/2" | 12.7 | 626.6 | 1423.7 | 797.1 | -0.1982836 | 796.9017 | 31.49809 | 36.12935 | 63.87065 | 100 | 90
3/8" | 9.51 | 714.5 | 1266.5 | 552 | -0.1373134 | 551.8627 | 21.81275 | 57.9421 | 42.0579 | 70 | 40
4 | 4.76 | 670.2 | 1110.6 | 440.4 | -0.1095522 | 440.2904 | 17.40278 | 75.34489 | 24.65511 | 15 | 0
8 | 2.38 | 529 | 565.7 | 36.7 | -0.009129353 | 36.69087 | 1.450232 | 76.79512 | 23.20488 | 5 | 0
16 | 1.19 | 500.3 | 509.3 | 9 | -0.002238806 | 8.997761 | 0.3556427 | 77.15076 | 22.84924 | 5 | 0
30 | 0.6 | 446.1 | 455.1 | 9 | -0.002238806 | 8.997761 | 0.3556427 | 77.50641 | 22.49359 | 5 | 0
50 | 0.3 | 505.6 | 527.3 | 21.7 | -0.00539801 | 21.6946 | 0.8574941 | 78.3639 | 21.6361 | 5 | 0
100 | 0.15 | 480.4 | 492.5 | 12.1 | -0.00300995 | 12.09699 | 0.4781419 | 78.84204 | 21.15796 | 5 | 0 | arena de mortero | ntc 2240
200 | 0.074 | 419.9 | 434.7 | 14.8 | -0.003681592 | 14.79632 | 0.5848347 | 79.42688 | 20.57312 | 1 | 0 | arena concreto | ntc 174
FONDO | 0 | 424 | 424.5 | 0.5 | -0.0001243781 | 0.4998756 | 20.57312 | 100 | 4.916131e-06
|  |  |  | 2010.5 | -0.02487562 | 1892.829 | 95.36874
| MODULO DE FINURA: |  | 4.640031
ANALISIS GRANULOMETRICO POR TAMIZADO MECANICO NTC-77
Obra: | SOLZA S.A.S
Descripcion: |  | ARENA SATIVA OLEGARIO PULIDO
Fecha de muestreo: |  | 2016-08-05
Peso de muestra seca antes de lavar (gr) |  |  |  | 1734
Peso de muestra seca despues de lavar (gr) |  |  |  | 1636
Destino o uso de la arena
TAMIZ | DIAMETRO | PESO | PESO | PESO MUESTRA | CORRECCION | PESO MUESTRA | PORCENTAJE | RETENIDO | PORCENTAJE | NORMA
No | mm | tamiz | mas muestra | retenida |  | ret corregida | retenido | acumulado | que pasa | NTC-174 Arena
|  | g | g | g |  | g | % | % | % | % pasa
1/2" | 12.7 | 648 | 653 | 5 | -0.001243781 | 4.998756 | 0.2882789 | 0.2882789 | 99.71172 | 100 | 100
3/8" | 9.51 | 484 | 499 | 15 | -0.003731343 | 14.99627 | 0.8648367 | 1.153116 | 98.84688 | 100 | 100
4 | 4.76 | 465 | 490 | 25 | -0.006218905 | 24.99378 | 1.441395 | 2.59451 | 97.40549 | 100 | 95
8 | 2.38 | 437 | 481 | 44 | -0.01094527 | 43.98905 | 2.536854 | 5.131365 | 94.86864 | 100 | 80
16 | 1.19 | 402 | 507 | 105 | -0.0261194 | 104.9739 | 6.053857 | 11.18522 | 88.81478 | 85 | 50
30 | 0.6 | 363 | 842 | 479 | -0.1191542 | 478.8808 | 27.61712 | 38.80234 | 61.19766 | 60 | 25
50 | 0.3 | 333 | 987 | 654 | -0.1626866 | 653.8373 | 37.70688 | 76.50922 | 23.49078 | 30 | 10
100 | 0.15 | 317 | 554 | 237 | -0.05895522 | 236.941 | 13.66442 | 90.17364 | 9.826358 | 10 | 0 | arena de mortero | ntc 2240
200 | 0.074 | 461 | 531 | 70 | -0.01741294 | 69.98259 | 4.035905 | 94.20955 | 5.790454 | 5 | 0 | arena concreto | ntc 174
FONDO | 0 | 347 | 351 | 4 | -0.0009950249 | 3.999005 | 5.882296 | 100.0918 | -0.09184183
|  |  |  | 1638 | -0.1222494 | 1637.593 | 100.0918
| MODULO DE FINURA: |  | 2.243963
ANALISIS GRANULOMETRICO POR TAMIZADO MECANICO NTC-77
Obra: | SOLZA S.A.S
Descripcion: |  | ARENA JHON MARIN
Fecha de muestreo: |  | 2016-08-05
Peso de muestra seca antes de lavar (gr) |  |  |  | 1734
Peso de muestra seca despues de lavar (gr) |  |  |  | 1636
Destino o uso de la arena
TAMIZ | DIAMETRO | PESO | PESO | PESO MUESTRA | CORRECCION | PESO MUESTRA | PORCENTAJE | RETENIDO | PORCENTAJE | NORMA
No | mm | tamiz | mas muestra | retenida |  | ret corregida | retenido | acumulado | que pasa | NTC-174 Arena
|  | g | g | g |  | g | % | % | % | % pasa
1/2" | 12.7 | 648 | 653 | 5 | -0.001243781 | 4.998756 | 0.2882789 | 0.2882789 | 99.71172 | 100 | 100
3/8" | 9.51 | 484 | 499 | 15 | -0.003731343 | 14.99627 | 0.8648367 | 1.153116 | 98.84688 | 100 | 100
4 | 4.76 | 465 | 490 | 25 | -0.006218905 | 24.99378 | 1.441395 | 2.59451 | 97.40549 | 100 | 95
8 | 2.38 | 437 | 481 | 44 | -0.01094527 | 43.98905 | 2.536854 | 5.131365 | 94.86864 | 100 | 80
16 | 1.19 | 402 | 507 | 105 | -0.0261194 | 104.9739 | 6.053857 | 11.18522 | 88.81478 | 85 | 50
30 | 0.6 | 363 | 842 | 479 | -0.1191542 | 478.8808 | 27.61712 | 38.80234 | 61.19766 | 60 | 25
50 | 0.3 | 333 | 987 | 654 | -0.1626866 | 653.8373 | 37.70688 | 76.50922 | 23.49078 | 30 | 10
100 | 0.15 | 317 | 554 | 237 | -0.05895522 | 236.941 | 13.66442 | 90.17364 | 9.826358 | 10 | 0 | arena de mortero | ntc 2240
200 | 0.074 | 461 | 531 | 70 | -0.01741294 | 69.98259 | 4.035905 | 94.20955 | 5.790454 | 5 | 0 | arena concreto | ntc 174
FONDO | 0 | 347 | 351 | 4 | -0.0009950249 | 3.999005 | 5.882296 | 100.0918 | -0.09184183
|  |  |  | 1638 | -0.1222494 | 1637.593 | 100.0918
| MODULO DE FINURA: |  | 2.243963
ANALISIS GRANULOMETRICO POR TAMIZADO MECANICO NTC-77
Obra: | SOLZA S.A.S
Descripcion: |  | ARENA OBELIO
Fecha de muestreo: |  | 2016-08-05
Peso de muestra seca antes de lavar (gr) |  |  |  | 1734
Peso de muestra seca despues de lavar (gr) |  |  |  | 1636
Destino o uso de la arena
TAMIZ | DIAMETRO | PESO | PESO | PESO MUESTRA | CORRECCION | PESO MUESTRA | PORCENTAJE | RETENIDO | PORCENTAJE | NORMA
No | mm | tamiz | mas muestra | retenida |  | ret corregida | retenido | acumulado | que pasa | NTC-174 Arena
|  | g | g | g |  | g | % | % | % | % pasa
1/2" | 12.7 | 648 | 653 | 5 | -0.001243781 | 4.998756 | 0.2882789 | 0.2882789 | 99.71172 | 100 | 100
3/8" | 9.51 | 484 | 499 | 15 | -0.003731343 | 14.99627 | 0.8648367 | 1.153116 | 98.84688 | 100 | 100
4 | 4.76 | 465 | 490 | 25 | -0.006218905 | 24.99378 | 1.441395 | 2.59451 | 97.40549 | 100 | 95
8 | 2.38 | 437 | 481 | 44 | -0.01094527 | 43.98905 | 2.536854 | 5.131365 | 94.86864 | 100 | 80
16 | 1.19 | 402 | 507 | 105 | -0.0261194 | 104.9739 | 6.053857 | 11.18522 | 88.81478 | 85 | 50
30 | 0.6 | 363 | 842 | 479 | -0.1191542 | 478.8808 | 27.61712 | 38.80234 | 61.19766 | 60 | 25
50 | 0.3 | 333 | 987 | 654 | -0.1626866 | 653.8373 | 37.70688 | 76.50922 | 23.49078 | 30 | 10
100 | 0.15 | 317 | 554 | 237 | -0.05895522 | 236.941 | 13.66442 | 90.17364 | 9.826358 | 10 | 0 | arena de mortero | ntc 2240
200 | 0.074 | 461 | 531 | 70 | -0.01741294 | 69.98259 | 4.035905 | 94.20955 | 5.790454 | 5 | 0 | arena concreto | ntc 174
FONDO | 0 | 347 | 351 | 4 | -0.0009950249 | 3.999005 | 5.882296 | 100.0918 | -0.09184183
|  |  |  | 1638 | -0.1222494 | 1637.593 | 100.0918
| MODULO DE FINURA: |  | 2.243963

## recebo 23-01-2017
ANALISIS GRANULOMETRICO POR TAMIZADO MECANICO NTC-77
Obra: | la estacon
Descripcion: |  | recebo para capa de mano
Fecha de muestreo: |  | 2017-01-23
Peso de muestra seca antes de lavar (gr) |  |  |  | 6000
Peso de muestra seca despues de lavar (gr) |  |  |  | 6000
TAMIZ | DIAMETRO | PESO | PESO | PESO MUESTRA | CORRECCION | PESO MUESTRA | PORCENTAJE | RETENIDO | PORCENTAJE | NORMA
No | mm | tamiz | mas muestra | retenida |  | ret corregida | retenido | acumulado | que pasa | A-38
|  | g | g | g |  | g | % | % | % | % pasa
2 | 50.8 | 645 | 645 | 0 | 0 | 0 | 0 | 0 | 100 | 100 | 100
1.5 | 38.1 | 662 | 1013 | 351 | 0.5265 | 351.5265 | 5.858775 | 5.858775 | 94.141225 | 100 | 100
1 | 25.4 | 666.5 | 1077.5 | 411 | 0.6165 | 411.6165 | 6.860275 | 12.71905 | 87.28095 | 100 | 100
3/4" | 19 | 588 | 1092 | 504 | 0.756 | 504.756 | 8.4126 | 21.13165 | 78.86835 | 100 | 80
3/8" | 9.51 | 692 | 1935 | 1243 | 1.8645 | 1244.8645 | 20.74774 | 41.87939 | 58.12061 | 85 | 60
4 | 4.76 | 531.5 | 1701.5 | 1170 | 1.755 | 1171.755 | 19.52925 | 61.40864 | 38.59136 | 65 | 40
10 | 2 | 566.5 | 1559 | 992.5 | 1.48875 | 993.98875 | 16.56648 | 77.97512 | 22.02488 | 50 | 30
40 | 0.42 | 479 | 1758.5 | 1279.5 | 1.91925 | 1281.41925 | 21.3569875 | 99.33211 | 0.6678917 | 30 | 13
200 | 0.074 | 368 | 408 | 40 | 0.06 | 40.06 | 0.6676667 | 99.999775 | 0.000225 | 18 | 9
FONDO | 0 | 416 | 416 | 0 | 0 | 0 | 0 | 99.999775 | 0.000225
|  |  |  | 5991 | 0.15 | 5999.9865 | 99.999775
| Dx | VALOR | RESULTADO
| D10 | 10 |  | Cu= Coeficiente de uniformidad
| D30 | 30 |  | Cc= Coeficiente de curvatura
| D60 | 60
Cu = | D60 |  |  | 0 | #DIV/0!
| D10 |  |  | 0 | [7 empty] | ¦
Cc = | D30^2 |  |  | 0 | #DIV/0!
| D60 x D10 |  |  | 0
USCS = | #DIV/0!

## arena Y granzon
ANALISIS GRANULOMETRICO POR TAMIZADO MECANICO NTC-77
Obra: | SOLZA S.A.S
Descripcion: |  | arena
Fecha de muestreo: |  | 2016-11-18
Peso de muestra seca antes de lavar (gr) |  |  |  | 2634
Peso de muestra seca despues de lavar (gr) |  |  |  | 2547.5
Destino o uso de la arena
TAMIZ | DIAMETRO | PESO | PESO | PESO MUESTRA | CORRECCION | PESO MUESTRA | PORCENTAJE | RETENIDO | PORCENTAJE | NORMA
No | mm | tamiz | mas muestra | retenida |  | ret corregida | retenido | acumulado | que pasa | NTC-174 Arena
|  | g | g | g |  | g | % | % | % | % pasa
1/2" | 12.7 | 714 | 729 | 15 | -0.004121688 | 14.99588 | 0.5693196 | 0.5693196 | 99.43068 | 100 | 100
3/8" | 9.51 | 692.5 | 724 | 31.5 | -0.008655545 | 31.49134 | 1.195571 | 1.764891 | 98.23511 | 100 | 100
4 | 4.76 | 531 | 697.5 | 166.5 | -0.04575074 | 166.4542 | 6.319448 | 8.084338 | 91.91566 | 100 | 95
8 | 2.38 | 542.5 | 745.5 | 203 | -0.05578018 | 202.9442 | 7.704792 | 15.78913 | 84.21087 | 100 | 80
16 | 1.19 | 566.3 | 643 | 76.7 | -0.02107556 | 76.67892 | 2.911121 | 18.70025 | 81.29975 | 85 | 50
30 | 0.6 | 503.5 | 1646.5 | 1143 | -0.3140726 | 1142.686 | 43.38215 | 62.0824 | 37.9176 | 60 | 25
50 | 0.3 | 471.5 | 960 | 488.5 | -0.1342296 | 488.3658 | 18.54084 | 80.62325 | 19.37675 | 30 | 10
100 | 0.15 | 421 | 798.5 | 377.5 | -0.1037291 | 377.3963 | 14.32788 | 94.95112 | 5.048877 | 10 | 0 | arena de mortero | ntc 2240
200 | 0.074 | 368 | 414 | 46 | -0.01263984 | 45.98736 | 1.745913 | 96.69704 | 3.302963 | 5 | 0 | arena concreto | ntc 174
FONDO | 0 | 416.5 | 417 | 0.5 | -0.0001373896 | 0.4998626 | 3.302956 | 99.99999 | 7.302408e-06
|  |  |  | 2548.2 | -0.02747792 | 2547.5 | 99.99999
| MODULO DE FINURA: |  | 2.802305
ANALISIS GRANULOMETRICO POR TAMIZADO MECANICO NTC-77
Obra: | SOLZA S.A.S
Descripcion: |  | GRANZON
Fecha de muestreo: |  | 2016-08-05
Peso de muestra seca antes de lavar (gr) |  |  |  | 2220.5
Peso de muestra seca despues de lavar (gr) |  |  |  | 2053
Destino o uso de la arena
TAMIZ | DIAMETRO | PESO | PESO | PESO MUESTRA | CORRECCION | PESO MUESTRA | PORCENTAJE | RETENIDO | PORCENTAJE | NORMA
No | mm | tamiz | mas muestra | retenida |  | ret corregida | retenido | acumulado | que pasa | NTC-174 Arena
|  | g | g | g |  | g | % | % | % | % pasa
1/2" | 12.7 | 714 | 731 | 17 | -0.004671246 | 16.99533 | 0.765383 | 0.765383 | 99.23462 | 100 | 100
3/8" | 9.51 | 692.5 | 698 | 5.5 | -0.001511286 | 5.498489 | 0.2476239 | 1.013007 | 98.98699 | 100 | 100
4 | 4.76 | 531 | 982.5 | 451.5 | -0.1240628 | 451.3759 | 20.32767 | 21.34068 | 78.65932 | 100 | 95
8 | 2.38 | 542.5 | 1835.5 | 1293 | -0.3552895 | 1292.645 | 58.21413 | 79.55481 | 20.44519 | 100 | 80
16 | 1.19 | 566.3 | 671.5 | 105.2 | -0.02890677 | 105.1711 | 4.73637 | 84.29118 | 15.70882 | 85 | 50
30 | 0.6 | 503.5 | 647.5 | 144 | -0.0395682 | 143.9604 | 6.483244 | 90.77442 | 9.22558 | 60 | 25
50 | 0.3 | 471.5 | 483 | 11.5 | -0.003159961 | 11.49684 | 0.5177591 | 91.29218 | 8.707821 | 30 | 10
100 | 0.15 | 421 | 435.5 | 14.5 | -0.003984298 | 14.49602 | 0.6528266 | 91.94501 | 8.054995 | 10 | 0 | arena de mortero | ntc 2240
200 | 0.074 | 368 | 378.5 | 10.5 | -0.002885182 | 10.49711 | 0.4727365 | 92.41774 | 7.582258 | 5 | 0 | arena concreto | ntc 174
FONDO | 0 | 416.5 | 417 | 0.5 | -0.0001373896 | 0.4998626 | 7.565857 | 99.9836 | 0.01640066
|  |  |  | 2053.2 | -0.009741841 | 2052.636 | 99.9836
| MODULO DE FINURA: |  | 4.591983

## arena Y granzon (14-02-2017)
ANALISIS GRANULOMETRICO POR TAMIZADO MECANICO NTC-77
Obra: | SOLZA S.A.S
Descripcion: |  | arena
Fecha de muestreo: |  | 2017-02-14
Peso de muestra seca antes de lavar (gr) |  |  |  | 1930.5
Peso de muestra seca despues de lavar (gr) |  |  |  | 1823.5
Destino o uso de la arena
TAMIZ | DIAMETRO | PESO | PESO | PESO MUESTRA | CORRECCION | PESO MUESTRA | PORCENTAJE | RETENIDO | PORCENTAJE | NORMA
No | mm | tamiz | mas muestra | retenida |  | ret corregida | retenido | acumulado | que pasa | NTC-174 Arena
|  | g | g | g |  | g | % | % | % | % pasa
1/2" | 12.7 | 714 | 714 | 0 | 0 | 0 | 0 | 0 | 100 | 100 | 100
3/8" | 9.51 | 692.5 | 712.5 | 20 | 0.4749109 | 20.47491 | 1.060601 | 1.060601 | 98.9394 | 100 | 100
4 | 4.76 | 531 | 618.5 | 87.5 | 2.077735 | 89.57774 | 4.640131 | 5.700733 | 94.29927 | 100 | 95
8 | 2.38 | 542.5 | 659 | 116.5 | 2.766356 | 119.2664 | 6.178003 | 11.87874 | 88.12126 | 100 | 80
16 | 1.19 | 566.3 | 679.5 | 113.2 | 2.687996 | 115.888 | 6.003004 | 17.88174 | 82.11826 | 85 | 50
30 | 0.6 | 503.5 | 837 | 333.5 | 7.919139 | 341.4191 | 17.68553 | 35.56727 | 64.43273 | 60 | 25
50 | 0.3 | 471.5 | 1063 | 591.5 | 14.04549 | 605.5455 | 31.36729 | 66.93456 | 33.06544 | 30 | 10
100 | 0.15 | 421 | 870.5 | 449.5 | 10.67362 | 460.1736 | 23.83702 | 90.77157 | 9.228425 | 10 | 0 | arena de mortero | ntc 2240
200 | 0.074 | 368 | 435 | 67 | 1.590951 | 68.59095 | 3.553015 | 94.32459 | 5.675411 | 5 | 0 | arena concreto | ntc 174
FONDO | 0 | 416.5 | 418 | 1.5 | 0.03561832 | 1.535618 | 5.622151 | 99.94674 | 0.05325988
|  |  |  | 1780.2 | 2.374554 | 1822.472 | 99.94674
| MODULO DE FINURA: |  | 2.287346
ANALISIS GRANULOMETRICO POR TAMIZADO MECANICO NTC-77
Obra: | SOLZA S.A.S
Descripcion: |  | GRANZON
Fecha de muestreo: |  | 2017-02-14
Peso de muestra seca antes de lavar (gr) |  |  |  | 1965.5
Peso de muestra seca despues de lavar (gr) |  |  |  | 1826
Destino o uso de la arena
TAMIZ | DIAMETRO | PESO | PESO | PESO MUESTRA | CORRECCION | PESO MUESTRA | PORCENTAJE | RETENIDO | PORCENTAJE | NORMA
No | mm | tamiz | mas muestra | retenida |  | ret corregida | retenido | acumulado | que pasa | NTC-174 Arena
|  | g | g | g |  | g | % | % | % | % pasa
1/2" | 12.7 | 714 | 714 | 0 | 0 | 0 | 0 | 0 | 100 | 100 | 100
3/8" | 9.51 | 692.5 | 692.5 | 0 | 0 | 0 | 0 | 0 | 100 | 100 | 100
4 | 4.76 | 531 | 552 | 21 | 0.4986564 | 21.49866 | 1.093801 | 1.093801 | 98.9062 | 100 | 95
8 | 2.38 | 542.5 | 1903.5 | 1361 | 32.31769 | 1393.318 | 70.88871 | 71.98252 | 28.01748 | 100 | 80
16 | 1.19 | 566.3 | 868 | 301.7 | 7.164031 | 308.864 | 15.71427 | 87.69679 | 12.30321 | 85 | 50
30 | 0.6 | 503.5 | 555 | 51.5 | 1.222896 | 52.7229 | 2.682416 | 90.3792 | 9.620795 | 60 | 25
50 | 0.3 | 471.5 | 489.5 | 18 | 0.4274198 | 18.42742 | 0.9375436 | 91.31675 | 8.683252 | 30 | 10
100 | 0.15 | 421 | 440.5 | 19.5 | 0.4630381 | 19.96304 | 1.015672 | 92.33242 | 7.667579 | 10 | 0 | arena de mortero | ntc 2240
200 | 0.074 | 368 | 382 | 14 | 0.3324376 | 14.33244 | 0.7292006 | 93.06162 | 6.938379 | 5 | 0 | arena concreto | ntc 174
FONDO | 0 | 416.5 |  | -416.5 | -9.890019 | -426.39 | -14.59629 | 78.46533 | 21.53467
|  |  |  | 1370.2 | 24.96166 | 1402.736 | 78.46533
| MODULO DE FINURA: |  | 4.348015

## arena Y granzon (14-02-2017 (2
ANALISIS GRANULOMETRICO POR TAMIZADO MECANICO NTC-77
Obra: | SOLZA S.A.S
Descripcion: |  | arena
Fecha de muestreo: |  | 2017-02-14
Peso de muestra seca antes de lavar (gr) |  |  |  | 2323 |  |  | 301.7
Peso de muestra seca despues de lavar (gr) |  |  |  | 2215.7
Destino o uso de la arena
TAMIZ | DIAMETRO | PESO | PESO | PESO MUESTRA | CORRECCION | PESO MUESTRA | PORCENTAJE | RETENIDO | PORCENTAJE | NORMA
No | mm | tamiz | mas muestra | retenida |  | ret corregida | retenido | acumulado | que pasa | NTC-174 Arena
|  | g | g | g |  | g | % | % | % | % pasa
1/2" | 12.7 | 714 | 714 | 0 | 0 | 0 | 0 | 0 | 100 | 100 | 100
3/8" | 9.51 | 692.5 | 712.5 | 20 | 0.3908471 | 20.39085 | 0.8777808 | 0.8777808 | 99.12222 | 100 | 100
4 | 4.76 | 531 | 639.5 | 108.5 | 2.120346 | 110.6203 | 4.761961 | 5.639741 | 94.36026 | 100 | 95 | 21
8 | 2.38 | 542.5 | 659 | 116.5 | 2.276685 | 118.7767 | 5.113073 | 10.75281 | 89.24719 | 100 | 80
16 | 1.19 | 566.3 | 981.2 | 414.9 | 8.108124 | 423.0081 | 18.20956 | 28.96238 | 71.03762 | 85 | 50 | 301.7
30 | 0.6 | 503.5 | 888.5 | 385 | 7.523807 | 392.5238 | 16.89728 | 45.85966 | 54.14034 | 60 | 25 | 51.5
50 | 0.3 | 471.5 | 1081 | 609.5 | 11.91107 | 621.4111 | 26.75037 | 72.61002 | 27.38998 | 30 | 10 | 18
100 | 0.15 | 421 | 870.5 | 449.5 | 8.784289 | 458.2843 | 19.72812 | 92.33815 | 7.661853 | 10 | 0 |  | arena de mortero | ntc 2240
200 | 0.074 | 368 | 435 | 67 | 1.309338 | 68.30934 | 2.940566 | 95.27871 | 4.721287 | 5 | 0 |  | arena concreto | ntc 174
FONDO | 0 | 416.5 | 418 | 1.5 | 0.02931354 | 1.529314 | 4.684861 | 99.96357 | 0.03642635
|  |  |  | 2172.4 | 1.954236 | 2214.854 | 99.96357
| MODULO DE FINURA: |  | 2.561628
ANALISIS GRANULOMETRICO POR TAMIZADO MECANICO NTC-77
Obra: | SOLZA S.A.S
Descripcion: |  | GRANZON
Fecha de muestreo: |  | 2017-02-14
Peso de muestra seca antes de lavar (gr) |  |  |  | 1965.5
Peso de muestra seca despues de lavar (gr) |  |  |  | 1826
Destino o uso de la arena
TAMIZ | DIAMETRO | PESO | PESO | PESO MUESTRA | CORRECCION | PESO MUESTRA | PORCENTAJE | RETENIDO | PORCENTAJE | NORMA
No | mm | tamiz | mas muestra | retenida |  | ret corregida | retenido | acumulado | que pasa | NTC-174 Arena
|  | g | g | g |  | g | % | % | % | % pasa
1/2" | 12.7 | 714 | 714 | 0 | 0 | 0 | 0 | 0 | 100 | 100 | 100
3/8" | 9.51 | 692.5 | 692.5 | 0 | 0 | 0 | 0 | 0 | 100 | 100 | 100
4 | 4.76 | 531 | 552 | 21 | 0.4103895 | 21.41039 | 1.08931 | 1.08931 | 98.91069 | 100 | 95
8 | 2.38 | 542.5 | 1903.5 | 1361 | 26.59715 | 1387.597 | 70.59767 | 71.68698 | 28.31302 | 100 | 80
16 | 1.19 | 566.3 | 868 | 301.7 | 5.895929 | 307.5959 | 15.64975 | 87.33673 | 12.66327 | 85 | 50
30 | 0.6 | 503.5 | 555 | 51.5 | 1.006431 | 52.50643 | 2.671403 | 90.00814 | 9.991865 | 60 | 25
50 | 0.3 | 471.5 | 489.5 | 18 | 0.3517624 | 18.35176 | 0.9336943 | 90.94183 | 9.05817 | 30 | 10
100 | 0.15 | 421 | 440.5 | 19.5 | 0.381076 | 19.88108 | 1.011502 | 91.95333 | 8.046668 | 10 | 0 |  | arena de mortero | ntc 2240
200 | 0.074 | 368 | 382 | 14 | 0.273593 | 14.27359 | 0.7262067 | 92.67954 | 7.320462 | 5 | 0 |  | arena concreto | ntc 174
FONDO | 0 | 416.5 | 417.5 | 1 | 0.01954236 | 1.019542 | 7.149303 | 99.82884 | 0.1711589
|  |  |  | 1787.7 | 2.097481 | 1822.636 | 99.82884
| MODULO DE FINURA: |  | 4.330163

## arena y granzon 24-02-2017
ANALISIS GRANULOMETRICO POR TAMIZADO MECANICO NTC-77
Obra: | SOLZA S.A.S
Descripcion: |  | arena + granzon 10%
Fecha de muestreo: |  | 2017-02-21
Peso de muestra seca antes de lavar (gr) |  |  |  | 1350
Peso de muestra seca despues de lavar (gr) |  |  |  | 1183
Destino o uso de la arena
TAMIZ | DIAMETRO | PESO | PESO | PESO MUESTRA | CORRECCION | PESO MUESTRA | PORCENTAJE | RETENIDO | PORCENTAJE | NORMA
No | mm | tamiz | mas muestra | retenida |  | ret corregida | retenido | acumulado | que pasa | NTC-174 Arena
|  | g | g | g |  | g | % | % | % | % pasa
1/2" | 12.7 | 714 | 718.5 | 4.5 | 0.1666103 | 4.66661 | 0.3456748 | 0.3456748 | 99.65433 | 100 | 100
3/8" | 9.51 | 692.5 | 712.5 | 20 | 0.7404903 | 20.74049 | 1.536333 | 1.882007 | 98.11799 | 100 | 100
4 | 4.76 | 531 | 592.5 | 61.5 | 2.277008 | 63.77701 | 4.724223 | 6.60623 | 93.39377 | 100 | 95
8 | 2.38 | 542.5 | 699 | 156.5 | 5.794336 | 162.2943 | 12.0218 | 18.62803 | 81.37197 | 100 | 80
16 | 1.19 | 566.3 | 613 | 46.7 | 1.729045 | 48.42904 | 3.587337 | 22.21537 | 77.78463 | 85 | 50
30 | 0.6 | 503.5 | 641.5 | 138 | 5.109383 | 143.1094 | 10.6007 | 32.81606 | 67.18394 | 60 | 25
50 | 0.3 | 471.5 | 727 | 255.5 | 9.459763 | 264.9598 | 19.62665 | 52.44271 | 47.55729 | 30 | 10
100 | 0.15 | 421 | 809.5 | 388.5 | 14.38402 | 402.884 | 29.84326 | 82.28597 | 17.71403 | 10 | 0 | arena de mortero | ntc 2240
200 | 0.074 | 368 | 432.5 | 64.5 | 2.388081 | 66.88808 | 4.954673 | 87.24065 | 12.75935 | 5 | 0 | arena concreto | ntc 174
FONDO | 0 | 416.5 | 420 | 3.5 | 0.1295858 | 3.629586 | 12.63923 | 99.87988 | 0.120124
|  |  |  | 1139.2 | 3.702451 | 1181.378 | 99.87988
| MODULO DE FINURA: |  | 2.149944
ANALISIS GRANULOMETRICO POR TAMIZADO MECANICO NTC-77
Obra: | SOLZA S.A.S
Descripcion: |  | arena + granzon 20%
Fecha de muestreo: |  | 2017-02-21
Peso de muestra seca antes de lavar (gr) |  |  |  | 1350
Peso de muestra seca despues de lavar (gr) |  |  |  | 1275
Destino o uso de la arena
TAMIZ | DIAMETRO | PESO | PESO | PESO MUESTRA | CORRECCION | PESO MUESTRA | PORCENTAJE | RETENIDO | PORCENTAJE | NORMA
No | mm | tamiz | mas muestra | retenida |  | ret corregida | retenido | acumulado | que pasa | NTC-174 Arena
|  | g | g | g |  | g | % | % | % | % pasa
1/2" | 12.7 | 714 | 728 | 14 | 0.5183432 | 14.51834 | 1.075433 | 1.075433 | 98.92457 | 100 | 100
3/8" | 9.51 | 692.5 | 704.5 | 12 | 0.4442942 | 12.44429 | 0.9217996 | 1.997232 | 98.00277 | 100 | 100
4 | 4.76 | 531 | 579.5 | 48.5 | 1.795689 | 50.29569 | 3.725607 | 5.722839 | 94.27716 | 100 | 95
8 | 2.38 | 542.5 | 807.5 | 265 | 9.811496 | 274.8115 | 20.35641 | 26.07925 | 73.92075 | 100 | 80
16 | 1.19 | 566.3 | 673 | 106.7 | 3.950516 | 110.6505 | 8.196334 | 34.27558 | 65.72442 | 85 | 50
30 | 0.6 | 503.5 | 676 | 172.5 | 6.386729 | 178.8867 | 13.25087 | 47.52645 | 52.47355 | 60 | 25
50 | 0.3 | 471.5 | 708 | 236.5 | 8.756298 | 245.2563 | 18.16713 | 65.69358 | 34.30642 | 30 | 10
100 | 0.15 | 421 | 758.5 | 337.5 | 12.49577 | 349.9958 | 25.92561 | 91.6192 | 8.380805 | 10 | 0 | arena de mortero | ntc 2240
200 | 0.074 | 368 | 415 | 47 | 1.740152 | 48.74015 | 3.610382 | 95.22958 | 4.770423 | 5 | 0 | arena concreto | ntc 174
FONDO | 0 | 416.5 | 417.5 | 1 | 0.03702451 | 1.037025 | 5.632372 | 100.8619 | -0.8619492
|  |  |  | 1240.7 | 2.690196 | 1286.636 | 100.8619
| MODULO DE FINURA: |  | 2.709169

## cal 29-05-2017
ANALISIS GRANULOMETRICO POR TAMIZADO MECANICO NTC-77
Obra: | SOLZA S.A.S
Descripcion: |  | cal andres garavito
Fecha de muestreo: |  | 2017-05-29
Peso de muestra seca antes de lavar (gr) |  |  |  | 1000
Peso de muestra seca despues de lavar (gr) |  |  |  | 939
Destino o uso de la arena
TAMIZ | DIAMETRO | PESO | PESO | PESO MUESTRA | CORRECCION | PESO MUESTRA | PORCENTAJE | RETENIDO | PORCENTAJE | NORMA
No | mm | tamiz | mas muestra | retenida |  | ret corregida | retenido | acumulado | que pasa | NTC-174 Arena
|  | g | g | g |  | g | % | % | % | % pasa
1/2" | 12.7 | 557.5 | 557.5 | 0 | 0 | 0 | 0 | 0 | 100 | 100 | 100
3/8" | 9.51 | 587 | 593.5 | 6.5 | 2.962726 | 9.462726 | 0.9462726 | 0.9462726 | 99.05373 | 100 | 100
4 | 4.76 | 542 | 545.5 | 3.5 | 1.595314 | 5.095314 | 0.5095314 | 1.455804 | 98.5442 | 100 | 95
8 | 2.38 | 525 | 539.5 | 14.5 | 6.609159 | 21.10916 | 2.110916 | 3.56672 | 96.43328 | 100 | 80
16 | 1.19 | 476.5 | 575 | 98.5 | 44.8967 | 143.3967 | 14.33967 | 17.90639 | 82.09361 | 85 | 50
30 | 0.6 | 421 | 642.5 | 221.5 | 100.9606 | 322.4606 | 32.24606 | 50.15245 | 49.84755 | 60 | 25
50 | 0.3 | 415 | 764.5 | 349.5 | 159.3035 | 508.8035 | 50.88035 | 101.0328 | -1.032801 | 30 | 10
100 | 0.15 | 399.5 | 563.5 | 164 | 74.75186 | 238.7519 | 23.87519 | 124.908 | -24.90799 | 10 | 0 | arena de mortero | ntc 2240
200 | 0.074 | 345.5 | 398 | 52.5 | 23.92971 | 76.42971 | 7.642971 | 132.551 | -32.55096 | 5 | 0 | arena concreto | ntc 174
FONDO | 0 | 399.5 |  | -399.5 | -182.0937 | -581.5937 | -52.05937 | 80.49159 | 19.50841
|  |  |  | 511 | 45.5804 | 743.9159 | 80.49159
| MODULO DE FINURA: |  | 2.990222
ANALISIS GRANULOMETRICO POR TAMIZADO MECANICO NTC-77
Obra: | SOLZA S.A.S
Descripcion: |  | cal jose gomez
Fecha de muestreo: |  | 2017-05-29
Peso de muestra seca antes de lavar (gr) |  |  |  | 552
Peso de muestra seca despues de lavar (gr) |  |  |  | 552
Destino o uso de la arena
TAMIZ | DIAMETRO | PESO | PESO | PESO MUESTRA | CORRECCION | PESO MUESTRA | PORCENTAJE | RETENIDO | PORCENTAJE | NORMA
No | mm | tamiz | mas muestra | retenida |  | ret corregida | retenido | acumulado | que pasa | NTC-174 Arena
|  | g | g | g |  | g | % | % | % | % pasa
1/2" | 12.7 | 714 | 714 | 0 | 0 | 0 | 0 | 0 | 100 | 100 | 100
3/8" | 9.51 | 692.5 | 692.5 | 0 | 0 | 0 | 0 | 0 | 100 | 100 | 100
4 | 4.76 | 531 | 531 | 0 | 0 | 0 | 0 | 0 | 100 | 100 | 95
8 | 2.38 | 544.5 | 544.5 | 0 | 0 | 0 | 0 | 0 | 100 | 100 | 80
16 | 1.19 | 503.5 | 524.5 | 21 | 9.571885 | 30.57188 | 3.057188 | 3.057188 | 96.94281 | 85 | 50
30 | 0.6 | 523.5 | 664 | 140.5 | 64.04047 | 204.5405 | 20.45405 | 23.51124 | 76.48876 | 60 | 25
50 | 0.3 | 471.5 | 746 | 274.5 | 125.1182 | 399.6182 | 39.96182 | 63.47306 | 36.52694 | 30 | 10
100 | 0.15 | 421 | 520.5 | 99.5 | 45.3525 | 144.8525 | 14.48525 | 77.95831 | 22.04169 | 10 | 0 | arena de mortero | ntc 2240
200 | 0.074 | 360 | 375.5 | 15.5 | 7.064963 | 22.56496 | 2.256496 | 80.2148 | 19.7852 | 5 | 0 | arena concreto | ntc 174
FONDO | 0 | 416.5 | 417 | 0.5 | 0.227902 | 0.727902 | 0.1318663 | 80.34667 | 19.65333
|  |  |  | 551.5 | 0.09057971 | 802.8759 | 80.34667
| MODULO DE FINURA: |  | 1.679998

## arena y cal 14-06-2017
ANALISIS GRANULOMETRICO POR TAMIZADO MECANICO NTC-77
Obra: | SOLZA S.A.S
Descripcion: |  | arena
Fecha de muestreo: |  | 2017-06-12
Peso de muestra seca antes de lavar (gr) |  |  |  | 1126.5
Peso de muestra seca despues de lavar (gr) |  |  |  | 939.5
Destino o uso de la arena
TAMIZ | DIAMETRO | PESO | PESO | PESO MUESTRA | CORRECCION | PESO MUESTRA | PORCENTAJE | RETENIDO | PORCENTAJE | NORMA
No | mm | tamiz | mas muestra | retenida |  | ret corregida | retenido | acumulado | que pasa | NTC-174 Arena
|  | g | g | g |  | g | % | % | % | % pasa
1/2" | 12.7 | 714 | 724 | 10 | 0.00532198 | 10.00532 | 0.8881777 | 0.8881777 | 99.11182 | 100 | 100
3/8" | 9.51 | 692.5 | 693.5 | 1 | 0.000532198 | 1.000532 | 0.08881777 | 0.9769955 | 99.023 | 100 | 100
4 | 4.76 | 531 | 548 | 17 | 0.009047366 | 17.00905 | 1.509902 | 2.486898 | 97.5131 | 100 | 95
8 | 2.38 | 544.5 | 561.5 | 17 | 0.009047366 | 17.00905 | 1.509902 | 3.9968 | 96.0032 | 100 | 80
16 | 1.19 | 503.5 | 553.5 | 50 | 0.0266099 | 50.02661 | 4.440889 | 8.437688 | 91.56231 | 85 | 50
30 | 0.6 | 523.5 | 573.5 | 50 | 0.0266099 | 50.02661 | 4.440889 | 12.87858 | 87.12142 | 60 | 25
50 | 0.3 | 471.5 | 640 | 168.5 | 0.08967536 | 168.5897 | 14.96579 | 27.84437 | 72.15563 | 30 | 10
100 | 0.15 | 421 | 959.5 | 538.5 | 0.2865886 | 538.7866 | 47.82837 | 75.67274 | 24.32726 | 10 | 0 | arena de mortero | ntc 2240
200 | 0.074 | 360 | 439.5 | 79.5 | 0.04230974 | 79.54231 | 7.061013 | 82.73375 | 17.26625 | 5 | 0 | arena concreto | ntc 174
FONDO | 0 | 416.5 | 424 | 7.5 | 0.003991485 | 7.503991 | 17.26622 | 99.99998 | 2.362175e-05
|  |  |  | 939 | 0.0532198 | 939.4997 | 99.99998
| MODULO DE FINURA: |  | 1.313171
ANALISIS GRANULOMETRICO POR TAMIZADO MECANICO NTC-77
Obra: | SOLZA S.A.S
Descripcion: |  | cal
Fecha de muestreo: |  | 2017-06-14
Peso de muestra seca antes de lavar (gr) |  |  |  | 463
Peso de muestra seca despues de lavar (gr) |  |  |  | 463
Destino o uso de la arena
TAMIZ | DIAMETRO | PESO | PESO | PESO MUESTRA | CORRECCION | PESO MUESTRA | PORCENTAJE | RETENIDO | PORCENTAJE | NORMA
No | mm | tamiz | mas muestra | retenida |  | ret corregida | retenido | acumulado | que pasa | NTC-174 Arena
|  | g | g | g |  | g | % | % | % | % pasa
1/2" | 12.7 | 714 | 714 | 0 | 0 | 0 | 0 | 0 | 100 | 100 | 100
3/8" | 9.51 | 692.5 | 692.5 | 0 | 0 | 0 | 0 | 0 | 100 | 100 | 100
4 | 4.76 | 531 | 531 | 0 | 0 | 0 | 0 | 0 | 100 | 100 | 95
8 | 2.38 | 544.5 | 544.5 | 0 | 0 | 0 | 0 | 0 | 100 | 100 | 80
16 | 1.19 | 503.5 | 503.5 | 0 | 0 | 0 | 0 | 0 | 100 | 85 | 50
30 | 0.6 | 523.5 | 524 | 0.5 | 0.000266099 | 0.5002661 | 0.04440889 | 0.04440889 | 99.95559 | 60 | 25
50 | 0.3 | 471.5 | 472.5 | 1 | 0.000532198 | 1.000532 | 0.08881777 | 0.1332267 | 99.86677 | 30 | 10
100 | 0.15 | 421 | 679 | 258 | 0.1373071 | 258.1373 | 22.91499 | 23.04821 | 76.95179 | 10 | 0 | arena de mortero | ntc 2240
200 | 0.074 | 360 | 539 | 179 | 0.09526344 | 179.0953 | 15.89838 | 38.94659 | 61.05341 | 5 | 0 | arena concreto | ntc 174
FONDO | 0 | 416.5 | 440.5 | 24 | 0.01277275 | 24.01277 | 5.186344 | 44.13294 | 55.86706
|  |  |  | 462.5 | 0.1079914 | 462.7461 | 44.13294
| MODULO DE FINURA: |  | 0.2322585

## NUEVA ALMERIO
ANALISIS GRANULOMETRICO POR TAMIZADO MECANICO NTC-77
Obra: | SOLZA S.A.S
Descripcion: |  | NUEVA
Fecha de muestreo: |  | 2017-06-28
Peso de muestra seca antes de lavar (gr) |  |  |  | 531
Peso de muestra seca despues de lavar (gr) |  |  |  | 531
Destino o uso de la arena
TAMIZ | DIAMETRO | PESO | PESO | PESO MUESTRA | CORRECCION | PESO MUESTRA | PORCENTAJE | RETENIDO | PORCENTAJE | NORMA
No | mm | tamiz | mas muestra | retenida |  | ret corregida | retenido | acumulado | que pasa | NTC-174 Arena
|  | g | g | g |  | g | % | % | % | % pasa
1/2" | 12.7 | 714 | 714 | 0 | 0 | 0 | 0 | 0 | 100 | 100 | 100
3/8" | 9.51 | 692.5 | 692.5 | 0 | 0 | 0 | 0 | 0 | 100 | 100 | 100
4 | 4.76 | 531 | 531 | 0 | 0 | 0 | 0 | 0 | 100 | 100 | 95
8 | 2.38 | 544.5 | 544.5 | 0 | 0 | 0 | 0 | 0 | 100 | 100 | 80
16 | 1.19 | 503.5 | 503.5 | 0 | 0 | 0 | 0 | 0 | 100 | 85 | 50
30 | 0.6 | 523.5 | 544 | 20.5 | 0.0579096 | 20.55791 | 3.871546 | 3.871546 | 96.12845 | 60 | 25
50 | 0.3 | 471.5 | 476 | 4.5 | 0.01271186 | 4.512712 | 0.8498516 | 4.721398 | 95.2786 | 30 | 10
100 | 0.15 | 421 | 678.5 | 257.5 | 0.7274011 | 258.2274 | 48.6304 | 53.35179 | 46.64821 | 10 | 0 | arena de mortero | ntc 2240
200 | 0.074 | 360 | 588.5 | 228.5 | 0.6454802 | 229.1455 | 43.15357 | 96.50537 | 3.494632 | 5 | 0 | arena concreto | ntc 174
FONDO | 0 | 416.5 | 435 | 18.5 | 0.05225989 | 18.55226 | 3.493834 | 99.9992 | 0.0007979827
|  |  |  | 529.5 | 0.2824859 | 530.9958 | 99.9992
| MODULO DE FINURA: |  | 0.6194474
ANALISIS GRANULOMETRICO POR TAMIZADO MECANICO NTC-77
Obra: | SOLZA S.A.S
Descripcion: |  | cal jose gomez
Fecha de muestreo: |  | 2017-05-29
Peso de muestra seca antes de lavar (gr) |  |  |  | 552
Peso de muestra seca despues de lavar (gr) |  |  |  | 552
Destino o uso de la arena
TAMIZ | DIAMETRO | PESO | PESO | PESO MUESTRA | CORRECCION | PESO MUESTRA | PORCENTAJE | RETENIDO | PORCENTAJE | NORMA
No | mm | tamiz | mas muestra | retenida |  | ret corregida | retenido | acumulado | que pasa | NTC-174 Arena
|  | g | g | g |  | g | % | % | % | % pasa
1/2" | 12.7 | 714 | 714 | 0 | 0 | 0 | 0 | 0 | 100 | 100 | 100
3/8" | 9.51 | 692.5 | 692.5 | 0 | 0 | 0 | 0 | 0 | 100 | 100 | 100
4 | 4.76 | 531 | 531 | 0 | 0 | 0 | 0 | 0 | 100 | 100 | 95
8 | 2.38 | 544.5 | 544.5 | 0 | 0 | 0 | 0 | 0 | 100 | 100 | 80
16 | 1.19 | 503.5 | 524.5 | 21 | 0.05932203 | 21.05932 | 3.965974 | 3.965974 | 96.03403 | 85 | 50
30 | 0.6 | 523.5 | 664 | 140.5 | 0.3968927 | 140.8969 | 26.53425 | 30.50023 | 69.49977 | 60 | 25
50 | 0.3 | 471.5 | 746 | 274.5 | 0.7754237 | 275.2754 | 51.84095 | 82.34117 | 17.65883 | 30 | 10
100 | 0.15 | 421 | 520.5 | 99.5 | 0.2810734 | 99.78107 | 18.79116 | 101.1323 | -1.132337 | 10 | 0 | arena de mortero | ntc 2240
200 | 0.074 | 360 | 375.5 | 15.5 | 0.04378531 | 15.54379 | 2.927267 | 104.0596 | -4.059604 | 5 | 0 | arena concreto | ntc 174
FONDO | 0 | 416.5 | 417 | 0.5 | 0.001412429 | 0.5014124 | 0.09083559 | 104.1504 | -4.15044
|  |  |  | 551.5 | 0.09057971 | 553.0579 | 104.1504
| MODULO DE FINURA: |  | 2.179397

## comparacion cal antigua y nueva
ANALISIS GRANULOMETRICO POR TAMIZADO MECANICO NTC-77
Obra: | SOLZA S.A.S
Descripcion: |  | CAL JOSE ALMEIRO
Fecha de muestreo: |  | 2017-06-12
Peso de muestra seca antes de lavar (gr) |  |  |  | 552
Peso de muestra seca despues de lavar (gr) |  |  |  | 552
Destino o uso de la arena
TAMIZ | DIAMETRO | PESO | PESO | PESO MUESTRA | CORRECCION | PESO MUESTRA | PORCENTAJE | RETENIDO | PORCENTAJE | NORMA
No | mm | tamiz | mas muestra | retenida |  | ret corregida | retenido | acumulado | que pasa | NTC-174 Arena
|  | g | g | g |  | g | % | % | % | % pasa
1/2" | 12.7 | 714 | 714 | 0 | 0 | 0 | 0 | 0 | 100 | 100 | 100
3/8" | 9.51 | 692.5 | 692.5 | 0 | 0 | 0 | 0 | 0 | 100 | 100 | 100
4 | 4.76 | 531 | 531 | 0 | 0 | 0 | 0 | 0 | 100 | 100 | 95
8 | 2.38 | 544.5 | 544.5 | 0 | 0 | 0 | 0 | 0 | 100 | 100 | 80
16 | 1.19 | 503.5 | 524.5 | 21 | 0.01902174 | 21.01902 | 3.807794 | 3.807794 | 96.19221 | 85 | 50
30 | 0.6 | 523.5 | 664 | 140.5 | 0.1272645 | 140.6273 | 25.47595 | 29.28375 | 70.71625 | 60 | 25
50 | 0.3 | 471.5 | 746 | 274.5 | 0.2486413 | 274.7486 | 49.7733 | 79.05705 | 20.94295 | 30 | 10
100 | 0.15 | 421 | 520.5 | 99.5 | 0.09012681 | 99.59013 | 18.04169 | 97.09874 | 2.901258 | 10 | 0 | arena de mortero | ntc 2240
200 | 0.074 | 360 | 375.5 | 15.5 | 0.01403986 | 15.51404 | 2.810514 | 99.90926 | 0.0907438 | 5 | 0 | arena concreto | ntc 174
FONDO | 0 | 416.5 | 417 | 0.5 | 0.0004528986 | 0.5004529 | 0.09066176 | 99.99992 | 8.204684e-05
|  |  |  | 551.5 | 0.09057971 | 551.9995 | 99.99992
| MODULO DE FINURA: |  | 2.092473
ANALISIS GRANULOMETRICO POR TAMIZADO MECANICO NTC-77
Obra: | SOLZA S.A.S
Descripcion: |  | CAL ANDRES GARAVITO
Fecha de muestreo: |  | 2017-06-14
Peso de muestra seca antes de lavar (gr) |  |  |  | 463
Peso de muestra seca despues de lavar (gr) |  |  |  | 463
Destino o uso de la arena
TAMIZ | DIAMETRO | PESO | PESO | PESO MUESTRA | CORRECCION | PESO MUESTRA | PORCENTAJE | RETENIDO | PORCENTAJE | NORMA
No | mm | tamiz | mas muestra | retenida |  | ret corregida | retenido | acumulado | que pasa | NTC-174 Arena
|  | g | g | g |  | g | % | % | % | % pasa
1/2" | 12.7 | 714 | 714 | 0 | 0 | 0 | 0 | 0 | 100 | 100 | 100
3/8" | 9.51 | 692.5 | 692.5 | 0 | 0 | 0 | 0 | 0 | 100 | 100 | 100
4 | 4.76 | 531 | 531 | 0 | 0 | 0 | 0 | 0 | 100 | 100 | 95
8 | 2.38 | 544.5 | 544.5 | 0 | 0 | 0 | 0 | 0 | 100 | 100 | 80
16 | 1.19 | 503.5 | 503.5 | 0 | 0 | 0 | 0 | 0 | 100 | 85 | 50
30 | 0.6 | 523.5 | 524 | 0.5 | 0.0004528986 | 0.5004529 | 0.09066176 | 0.09066176 | 99.90934 | 60 | 25
50 | 0.3 | 471.5 | 472.5 | 1 | 0.0009057971 | 1.000906 | 0.1813235 | 0.2719853 | 99.72801 | 30 | 10
100 | 0.15 | 421 | 679 | 258 | 0.2336957 | 258.2337 | 46.78147 | 47.05345 | 52.94655 | 10 | 0 | arena de mortero | ntc 2240
200 | 0.074 | 360 | 539 | 179 | 0.1621377 | 179.1621 | 32.45691 | 79.51036 | 20.48964 | 5 | 0 | arena concreto | ntc 174
FONDO | 0 | 416.5 | 440.5 | 24 | 0.02173913 | 24.02174 | 5.188281 | 84.69864 | 15.30136
|  |  |  | 462.5 | 0.1079914 | 462.9189 | 84.69864
| MODULO DE FINURA: |  | 0.474161

## sogamoso
ANALISIS GRANULOMETRICO POR TAMIZADO MECANICO NTC-77
Obra: | SOLZA S.A.S
Descripcion: |  | arena
Fecha de muestreo: |  | 2018-05-16
Peso de muestra seca antes de lavar (gr) |  |  |  | 1000
Peso de muestra seca despues de lavar (gr) |  |  |  | 939
Destino o uso de la arena
TAMIZ | DIAMETRO | PESO | PESO | PESO MUESTRA | CORRECCION | PESO MUESTRA | PORCENTAJE | RETENIDO | PORCENTAJE | NORMA
No | mm | tamiz | mas muestra | retenida |  | ret corregida | retenido | acumulado | que pasa | NTC-174 Arena
|  | g | g | g |  | g | % | % | % | % pasa
1/2" | 12.7 | 557.5 | 557.5 | 0 | 0 | 0 | 0 | 0 | 100 | 100 | 100
3/8" | 9.51 | 587 | 593.5 | 6.5 | 0.01038339 | 6.510383 | 0.6510383 | 0.6510383 | 99.34896 | 100 | 100
4 | 4.76 | 542 | 545.5 | 3.5 | 0.005591054 | 3.505591 | 0.3505591 | 1.001597 | 98.9984 | 100 | 95
8 | 2.38 | 525 | 539.5 | 14.5 | 0.02316294 | 14.52316 | 1.452316 | 2.453914 | 97.54609 | 100 | 80
16 | 1.19 | 476.5 | 575 | 98.5 | 0.1573482 | 98.65735 | 9.865735 | 12.31965 | 87.68035 | 85 | 50
30 | 0.6 | 421 | 642.5 | 221.5 | 0.3538339 | 221.8538 | 22.18538 | 34.50503 | 65.49497 | 60 | 25
50 | 0.3 | 415 | 764.5 | 349.5 | 0.5583067 | 350.0583 | 35.00583 | 69.51086 | 30.48914 | 30 | 10
100 | 0.15 | 399.5 | 563.5 | 164 | 0.2619808 | 164.262 | 16.4262 | 85.93706 | 14.06294 | 10 | 0 | arena de mortero | ntc 2240
200 | 0.074 | 345.5 | 398 | 52.5 | 0.08386581 | 52.58387 | 5.258387 | 91.19545 | 8.804553 | 5 | 0 | arena concreto | ntc 174
FONDO | 0 | 399.5 | 426.5 | 27 | 0.04313099 | 27.04313 | 8.804313 | 99.99976 | 0.0002396166
|  |  |  | 937.5 | 0.1597444 | 938.9976 | 99.99976
| MODULO DE FINURA: |  | 2.057281
ANALISIS GRANULOMETRICO POR TAMIZADO MECANICO NTC-77
Obra: | SOLZA S.A.S
Descripcion:
Fecha de muestreo:
Peso de muestra seca antes de lavar (gr)
Peso de muestra seca despues de lavar (gr)
Destino o uso de la arena
TAMIZ | DIAMETRO | PESO | PESO | PESO MUESTRA | CORRECCION | PESO MUESTRA | PORCENTAJE | RETENIDO | PORCENTAJE | NORMA
No | mm | tamiz | mas muestra | retenida |  | ret corregida | retenido | acumulado | que pasa | NTC-174 Arena
|  | g | g | g |  | g | % | % | % | % pasa
1/2" | 12.7 |  |  | 0 | 0 | 0 | 0 | 0 | 100 | 100 | 100
3/8" | 9.51 |  |  | 0 | 0 | 0 | 0 | 0 | 100 | 100 | 100
4 | 4.76 |  |  | 0 | 0 | 0 | 0 | 0 | 100 | 100 | 95
8 | 2.38 |  |  | 0 | 0 | 0 | 0 | 0 | 100 | 100 | 80
16 | 1.19 |  |  | 0 | 0 | 0 | 0 | 0 | 100 | 85 | 50
30 | 0.6 |  |  | 0 | 0 | 0 | 0 | 0 | 100 | 60 | 25
50 | 0.3 |  |  | 0 | 0 | 0 | 0 | 0 | 100 | 30 | 10
100 | 0.15 |  |  | 0 | 0 | 0 | 0 | 0 | 100 | 10 | 0 | arena de mortero | ntc 2240
200 | 0.074 |  |  | 0 | 0 | 0 | 0 | 0 | 100 | 5 | 0 | arena concreto | ntc 174
FONDO | 0 |  |  | 0 | 0 | 0 | #DIV/0! | #DIV/0! | #DIV/0!
|  |  |  | 0 | #DIV/0! | 0 | #DIV/0!
| MODULO DE FINURA: |  | 0

## NUEVA ARENA GRUESA (2)
ANALISIS GRANULOMETRICO POR TAMIZADO MECANICO NTC-77
Obra: | SOLZA S.A.S
Descripcion: |  | arena
Fecha de muestreo: |  | 2017-08-22
Peso de muestra seca antes de lavar (gr) |  |  |  | 1880
Peso de muestra seca despues de lavar (gr) |  |  |  | 1880
Destino o uso de la arena
TAMIZ | DIAMETRO | PESO | PESO | PESO MUESTRA | CORRECCION | PESO MUESTRA | PORCENTAJE | RETENIDO | PORCENTAJE | NORMA
No | mm | tamiz | mas muestra | retenida |  | ret corregida | retenido | acumulado | que pasa | NTC-174 Arena
|  | g | g | g |  | g | % | % | % | % pasa
1/2" | 12.7 | 714 | 926.5 | 212.5 | 0.5651596 | 213.0652 | 11.33325 | 11.33325 | 88.66675 | 100 | 100
3/8" | 9.51 | 692.5 | 897.5 | 205 | 0.5452128 | 205.5452 | 10.93326 | 22.26651 | 77.73349 | 100 | 100
4 | 4.76 | 531 | 979 | 448 | 1.191489 | 449.1915 | 23.89316 | 46.15967 | 53.84033 | 100 | 95
8 | 2.38 | 542.5 | 819 | 276.5 | 0.7353723 | 277.2354 | 14.74656 | 60.90624 | 39.09376 | 100 | 80
16 | 1.19 | 523 | 736.5 | 213.5 | 0.5678191 | 214.0678 | 11.38659 | 72.29282 | 27.70718 | 85 | 50
30 | 0.6 | 507 | 901 | 394 | 1.047872 | 395.0479 | 21.01318 | 93.30601 | 6.693993 | 60 | 25
50 | 0.3 | 472 | 572.5 | 100.5 | 0.2672872 | 100.7673 | 5.359962 | 98.66597 | 1.334031 | 30 | 10
100 | 0.15 | 421 | 445 | 24 | 0.06382979 | 24.06383 | 1.279991 | 99.94596 | 0.05404029 | 10 | 0 | arena de mortero | ntc 2240
200 | 0.074 | 368 | 369 | 1 | 0.002659574 | 1.00266 | 0.05333296 | 99.99929 | 0.0007073336 | 5 | 0 | arena concreto | ntc 174
FONDO | 0 | 416 | 416 | 0 | 0 | 0 | 0 | 99.99929 | 0.0007073336
|  |  |  | 1875 | 0.2659574 | 1879.987 | 99.99929
| MODULO DE FINURA: |  | 4.712767
ANALISIS GRANULOMETRICO POR TAMIZADO MECANICO NTC-77
Obra: | SOLZA S.A.S
Descripcion:
Fecha de muestreo:
Peso de muestra seca antes de lavar (gr)
Peso de muestra seca despues de lavar (gr)
Destino o uso de la arena
TAMIZ | DIAMETRO | PESO | PESO | PESO MUESTRA | CORRECCION | PESO MUESTRA | PORCENTAJE | RETENIDO | PORCENTAJE | NORMA
No | mm | tamiz | mas muestra | retenida |  | ret corregida | retenido | acumulado | que pasa | NTC-174 Arena
|  | g | g | g |  | g | % | % | % | % pasa
1/2" | 12.7 |  |  | 0 | 0 | 0 | 0 | 0 | 100 | 100 | 100
3/8" | 9.51 |  |  | 0 | 0 | 0 | 0 | 0 | 100 | 100 | 100
4 | 4.76 |  |  | 0 | 0 | 0 | 0 | 0 | 100 | 100 | 95
8 | 2.38 |  |  | 0 | 0 | 0 | 0 | 0 | 100 | 100 | 80
16 | 1.19 |  |  | 0 | 0 | 0 | 0 | 0 | 100 | 85 | 50
30 | 0.6 |  |  | 0 | 0 | 0 | 0 | 0 | 100 | 60 | 25
50 | 0.3 |  |  | 0 | 0 | 0 | 0 | 0 | 100 | 30 | 10
100 | 0.15 |  |  | 0 | 0 | 0 | 0 | 0 | 100 | 10 | 0 | arena de mortero | ntc 2240
200 | 0.074 |  |  | 0 | 0 | 0 | 0 | 0 | 100 | 5 | 0 | arena concreto | ntc 174
FONDO | 0 |  |  | 0 | 0 | 0 | #DIV/0! | #DIV/0! | #DIV/0!
|  |  |  | 0 | #DIV/0! | 0 | #DIV/0!
| MODULO DE FINURA: |  | 0

## formato recebo
ANALISIS GRANULOMETRICO POR TAMIZADO MECANICO NTC-77
Obra:
Descripcion:
Fecha de muestreo:
Peso de muestra seca antes de lavar (gr)
Peso de muestra seca despues de lavar (gr)
TAMIZ | DIAMETRO | PESO | PESO | PESO MUESTRA | CORRECCION | PESO MUESTRA | PORCENTAJE | RETENIDO | PORCENTAJE | NORMA
No | mm | tamiz | mas muestra | retenida |  | ret corregida | retenido | acumulado | que pasa | A-38
|  | g | g | g |  | g | % | % | % | % pasa
2 | 50.8 |  |  | 0 | #DIV/0! | #DIV/0! | #DIV/0! | #DIV/0! | #DIV/0! | 100 | 100
1.5 | 38.1 |  |  | 0 | #DIV/0! | #DIV/0! | #DIV/0! | #DIV/0! | #DIV/0! | 100 | 100
1 | 25.4 |  |  | 0 | #DIV/0! | #DIV/0! | #DIV/0! | #DIV/0! | #DIV/0! | 100 | 100
3/4" | 19 |  |  | 0 | #DIV/0! | #DIV/0! | #DIV/0! | #DIV/0! | #DIV/0! | 100 | 80
3/8" | 9.51 |  |  | 0 | #DIV/0! | #DIV/0! | #DIV/0! | #DIV/0! | #DIV/0! | 85 | 60
4 | 4.76 |  |  | 0 | #DIV/0! | #DIV/0! | #DIV/0! | #DIV/0! | #DIV/0! | 65 | 40
10 | 2 |  |  | 0 | #DIV/0! | #DIV/0! | #DIV/0! | #DIV/0! | #DIV/0! | 50 | 30
40 | 0.42 |  |  | 0 | #DIV/0! | #DIV/0! | #DIV/0! | #DIV/0! | #DIV/0! | 30 | 13
200 | 0.074 |  |  | 0 | #DIV/0! | #DIV/0! | #DIV/0! | #DIV/0! | #DIV/0! | 18 | 9
FONDO | 0 |  |  | 0 | #DIV/0! | #DIV/0! | #DIV/0! | #DIV/0! | #DIV/0!
|  |  |  | 0 | #DIV/0! | #DIV/0! | #DIV/0!
| Dx | VALOR | RESULTADO
| D10 | 10 |  | Cu= Coeficiente de uniformidad
| D30 | 30 |  | Cc= Coeficiente de curvatura
| D60 | 60
Cu = | D60 |  |  | 0 | #DIV/0!
| D10 |  |  | 0 | [7 empty] | ¦
Cc = | D30^2 |  |  | 0 | #DIV/0!
| D60 x D10 |  |  | 0
USCS = | #DIV/0!

## FOMATO ARENA Y GRANZON
ANALISIS GRANULOMETRICO POR TAMIZADO MECANICO NTC-77
Obra: | SOLZA S.A.S
Descripcion:
Fecha de muestreo:
Peso de muestra seca antes de lavar (gr)
Peso de muestra seca despues de lavar (gr)
Destino o uso de la arena
TAMIZ | DIAMETRO | PESO | PESO | PESO MUESTRA | CORRECCION | PESO MUESTRA | PORCENTAJE | RETENIDO | PORCENTAJE | NORMA
No | mm | tamiz | mas muestra | retenida |  | ret corregida | retenido | acumulado | que pasa | NTC-174 Arena
|  | g | g | g |  | g | % | % | % | % pasa
1/2" | 12.7 |  |  | 0 | #DIV/0! | #DIV/0! | #DIV/0! | #DIV/0! | #DIV/0! | 100 | 100
3/8" | 9.51 |  |  | 0 | #DIV/0! | #DIV/0! | #DIV/0! | #DIV/0! | #DIV/0! | 100 | 100
4 | 4.76 |  |  | 0 | #DIV/0! | #DIV/0! | #DIV/0! | #DIV/0! | #DIV/0! | 100 | 95
8 | 2.38 |  |  | 0 | #DIV/0! | #DIV/0! | #DIV/0! | #DIV/0! | #DIV/0! | 100 | 80
16 | 1.19 |  |  | 0 | #DIV/0! | #DIV/0! | #DIV/0! | #DIV/0! | #DIV/0! | 85 | 50
30 | 0.6 |  |  | 0 | #DIV/0! | #DIV/0! | #DIV/0! | #DIV/0! | #DIV/0! | 60 | 25
50 | 0.3 |  |  | 0 | #DIV/0! | #DIV/0! | #DIV/0! | #DIV/0! | #DIV/0! | 30 | 10
100 | 0.15 |  |  | 0 | #DIV/0! | #DIV/0! | #DIV/0! | #DIV/0! | #DIV/0! | 10 | 0 | arena de mortero | ntc 2240
200 | 0.074 |  |  | 0 | #DIV/0! | #DIV/0! | #DIV/0! | #DIV/0! | #DIV/0! | 5 | 0 | arena concreto | ntc 174
FONDO | 0 |  |  | 0 | #DIV/0! | #DIV/0! | #DIV/0! | #DIV/0! | #DIV/0!
|  |  |  | 0 | #DIV/0! | #DIV/0! | #DIV/0!
| MODULO DE FINURA: |  | #DIV/0!
ANALISIS GRANULOMETRICO POR TAMIZADO MECANICO NTC-77
Obra: | SOLZA S.A.S
Descripcion:
Fecha de muestreo:
Peso de muestra seca antes de lavar (gr)
Peso de muestra seca despues de lavar (gr)
Destino o uso de la arena
TAMIZ | DIAMETRO | PESO | PESO | PESO MUESTRA | CORRECCION | PESO MUESTRA | PORCENTAJE | RETENIDO | PORCENTAJE | NORMA
No | mm | tamiz | mas muestra | retenida |  | ret corregida | retenido | acumulado | que pasa | NTC-174 Arena
|  | g | g | g |  | g | % | % | % | % pasa
1/2" | 12.7 |  |  | 0 | #DIV/0! | #DIV/0! | #DIV/0! | #DIV/0! | #DIV/0! | 100 | 100
3/8" | 9.51 |  |  | 0 | #DIV/0! | #DIV/0! | #DIV/0! | #DIV/0! | #DIV/0! | 100 | 100
4 | 4.76 |  |  | 0 | #DIV/0! | #DIV/0! | #DIV/0! | #DIV/0! | #DIV/0! | 100 | 95
8 | 2.38 |  |  | 0 | #DIV/0! | #DIV/0! | #DIV/0! | #DIV/0! | #DIV/0! | 100 | 80
16 | 1.19 |  |  | 0 | #DIV/0! | #DIV/0! | #DIV/0! | #DIV/0! | #DIV/0! | 85 | 50
30 | 0.6 |  |  | 0 | #DIV/0! | #DIV/0! | #DIV/0! | #DIV/0! | #DIV/0! | 60 | 25
50 | 0.3 |  |  | 0 | #DIV/0! | #DIV/0! | #DIV/0! | #DIV/0! | #DIV/0! | 30 | 10
100 | 0.15 |  |  | 0 | #DIV/0! | #DIV/0! | #DIV/0! | #DIV/0! | #DIV/0! | 10 | 0 | arena de mortero | ntc 2240
200 | 0.074 |  |  | 0 | #DIV/0! | #DIV/0! | #DIV/0! | #DIV/0! | #DIV/0! | 5 | 0 | arena concreto | ntc 174
FONDO | 0 |  |  | 0 | #DIV/0! | #DIV/0! | #DIV/0! | #DIV/0! | #DIV/0!
|  |  |  | 0 | #DIV/0! | #DIV/0! | #DIV/0!
| MODULO DE FINURA: |  | #DIV/0!

## FOMATO GRAVILLA
ANALISIS GRANULOMETRICO POR TAMIZADO MECANICO NTC-77
Obra: | SOLZA S.A.S
Descripcion:
Fecha de muestreo:
Peso de muestra seca antes de lavar (gr)
Peso de muestra seca despues de lavar (gr)
Destino o uso de la arena
TAMIZ | DIAMETRO | PESO | PESO | PESO MUESTRA | CORRECCION | PESO MUESTRA | PORCENTAJE | RETENIDO | PORCENTAJE | NORMA
No | mm | tamiz | mas muestra | retenida |  | ret corregida | retenido | acumulado | que pasa | NTC-174 Arena
|  | g | g | g |  | g | % | % | % | % pasa
1 | 24.4 |  |  | 0 | #DIV/0! | #DIV/0! | #DIV/0! | #DIV/0! | #DIV/0! | 100 | 100
3/4" | 19 |  |  | 0 | #DIV/0! | #DIV/0! | #DIV/0! | #DIV/0! | #DIV/0! | 100 | 90
1/2" | 12.7 |  |  | 0 | #DIV/0! | #DIV/0! | #DIV/0! | #DIV/0! | #DIV/0! | 78 | 35
3/8" | 9.51 |  |  | 0 | #DIV/0! | #DIV/0! | #DIV/0! | #DIV/0! | #DIV/0! | 55 | 20
4 | 4.76 |  |  | 0 | #DIV/0! | #DIV/0! | #DIV/0! | #DIV/0! | #DIV/0! | 10 | 0
8 | 2.38 |  |  | 0 | #DIV/0! | #DIV/0! | #DIV/0! | #DIV/0! | #DIV/0! | 5 | 0
16 | 1.19 |  |  | 0 | #DIV/0! | #DIV/0! | #DIV/0! | #DIV/0! | #DIV/0! | 5 | 0
30 | 0.6 |  |  | 0 | #DIV/0! | #DIV/0! | #DIV/0! | #DIV/0! | #DIV/0! | 5 | 0
50 | 0.3 |  |  | 0 | #DIV/0! | #DIV/0! | #DIV/0! | #DIV/0! | #DIV/0! | 5 | 0
100 | 0.15 |  |  | 0 | #DIV/0! | #DIV/0! | #DIV/0! | #DIV/0! | #DIV/0! | 5 | 0 | arena de mortero | ntc 2240
200 | 0.074 |  |  | 0 | #DIV/0! | #DIV/0! | #DIV/0! | #DIV/0! | #DIV/0! | 1 | 0 | arena concreto | ntc 174
FONDO | 0 |  |  | 0 | #DIV/0! | #DIV/0! | #DIV/0! | #DIV/0! | #DIV/0!
|  |  |  | 0 | #DIV/0! | #DIV/0! | #DIV/0!
| MODULO DE FINURA: |  | #DIV/0!

## cuadro lopez
ANALISIS GRANULOMETRICO POR TAMIZADO MECANICO NTC-77
Obra: | SOLZA S.A.S
Descripcion: |  | GRAVILLA 1/2"
Fecha de muestreo: |  | 2015-09-09
Peso de muestra seca antes de lavar (gr) |  |  |  | 2332
Peso de muestra seca despues de lavar (gr) |  |  |  | 2230
TAMIZ | DIAMETRO | PESO | PESO | PESO MUESTRA | CORRECCION | PESO MUESTRA | PORCENTAJE | RETENIDO | PORCENTAJE | NORMA
No | mm | tamiz | mas muestra | retenida |  | ret corregida | retenido | acumulado | que pasa | NTC-174 Arena
|  | g | g | g |  | g | % | % | % | % pasa
3/4" | 19 | 690 | 690 | 0 | 0 | 0 | 0 | 0 | 100 | 100 | 100
1/2" | 12.7 | 648 | 1187 | 539 | -0.241704 | 538.7583 | 23.10284 | 23.10284 | 76.89716 | 100 | 90
3/8" | 9.51 | 484 | 867 | 383 | -0.1717489 | 382.8283 | 16.41631 | 39.51915 | 60.48085 | 70 | 40
4 | 4.76 | 465 | 1346 | 881 | -0.3950673 | 880.6049 | 37.76179 | 77.28094 | 22.71906 | 15 | 0
8 | 2.38 | 437 | 717 | 280 | -0.1255605 | 279.8744 | 12.00148 | 89.28242 | 10.71758 | 5 | 0
16 | 1.19 | 402 | 469 | 67 | -0.03004484 | 66.96996 | 2.871782 | 92.1542 | 7.845803 | 5 | 0
30 | 0.6 | 363 | 387 | 24 | -0.01076233 | 23.98924 | 1.028698 | 93.1829 | 6.817105 | 5 | 0
50 | 0.3 | 333 | 354 | 21 | -0.00941704 | 20.99058 | 0.9001108 | 94.08301 | 5.916994 | 5 | 0
100 | 0.15 | 317 | 338 | 21 | -0.00941704 | 20.99058 | 0.9001108 | 94.98312 | 5.016883 | 5 | 0
200 | 0.074 | 461 | 475 | 14 | -0.006278027 | 13.99372 | 0.6000738 | 95.58319 | 4.41681 | 1 | 0
FONDO | 0 | 347 | 348 | 1 | -0.0004484305 | 0.9995516 | 4.41679 | 99.99998 | 1.922944e-05
|  |  |  | 2231 | -0.04484305 | 2230 | 99.99998
| Dx | VALOR | RESULTADO
| D10 | 10 | 2.08888 | Cu= Coeficiente de uniformidad
| D30 | 30 | 5.68 | Cc= Coeficiente de curvatura
| D60 | 60 | 9.45 | D*= interpolaciones
Cu = | D60 |  |  | 9.45 | 4.523955
| D10 |  |  | 2.08888
Cc = | D30^2 |  |  | 32.2624 | 1.634374
| D60 x D10 |  |  | 19.739916
USCS = | GW
ANALISIS GRANULOMETRICO POR TAMIZADO MECANICO NTC-77
Obra: | SOLZA S.A.S
Descripcion: |  | GRAVILLA 3/4"
Fecha de muestreo: |  | 2015-09-09
Peso de muestra seca antes de lavar (gr) |  |  |  | 3449
Peso de muestra seca despues de lavar (gr) |  |  |  | 3411
TAMIZ | DIAMETRO | PESO | PESO | PESO MUESTRA | CORRECCION | PESO MUESTRA | PORCENTAJE | RETENIDO | PORCENTAJE | NORMA
No | mm | tamiz | mas muestra | retenida |  | ret corregida | retenido | acumulado | que pasa | NTC-174 Arena
|  | g | g | g |  | g | % | % | % | % pasa
1.5 | 38.1 | 662 | 662 | 0 | 0 | 0 | 0 | 0 | 100 | 100 | 100
1 | 25.4 | 666.5 | 666.5 | 0 | 0 | 0 | 0 | 0 | 100 | 100 | 90
3/4" | 19 | 588.5 | 2735.5 | 2147 | -1.888303 | 2145.112 | 62.19518 | 62.19518 | 37.80482 | 55 | 20
1/2" | 12.7 | 714 | 1959 | 1245 | -1.094987 | 1243.905 | 36.06567 | 98.26085 | 1.73915 | 10 | 0
4 | 9.51 | 692 | 705 | 13 | -0.0114336 | 12.98857 | 0.3765893 | 98.63744 | 1.362561 | 5 | 0
4 | 4.76 | 531 | 535 | 4 | -0.00351803 | 3.996482 | 0.1158736 | 98.75331 | 1.246687 | 5 | 0
8 | 2.38 | 542.5 | 543.5 | 1 | -0.0008795075 | 0.9991205 | 0.02896841 | 98.78228 | 1.217719 | 5 | 0
16 | 1.19 | 523 | 524 | 1 | -0.0008795075 | 0.9991205 | 0.02896841 | 98.81125 | 1.18875 | 5 | 0
30 | 0.6 | 503.5 | 504 | 0.5 | -0.0004397537 | 0.4995602 | 0.01448421 | 98.82573 | 1.174266 | 5 | 0
50 | 0.3 | 471.5 | 472 | 0.5 | -0.0004397537 | 0.4995602 | 0.01448421 | 98.84022 | 1.159782 | 5 | 0
100 | 0.15 | 421 | 421.5 | 0.5 | -0.0004397537 | 0.4995602 | 0.01448421 | 98.8547 | 1.145298 | 5 | 0
200 | 0.074 | 368 | 368.5 | 0.5 | -0.0004397537 | 0.4995602 | 0.01448421 | 98.86919 | 1.130814 | 1 | 0
FONDO | 0 | 416.5 | 417.5 | 1 | -0.0008795075 | 0.9991205 | 0.02896841 | 98.89815 | 1.101845
|  |  |  | 3414 | -0.08795075 | 3410.997 | 98.89815
| Dx | VALOR | RESULTADO
| D10 | 10 | 14.143 | Cu= Coeficiente de uniformidad
| D30 | 30 | 17.637 | Cc= Coeficiente de curvatura
| D60 | 60 | 21.28
Cu = | D60 |  |  | 21.28 | 1.504631
| D10 |  |  | 14.143 | [7 empty] | ¦
Cc = | D30^2 |  |  | 311.063769 | 1.033561
| D60 x D10 |  |  | 300.96304
USCS = | GP

## Interpolar1D
Interpolar linealmente entre dos valores de una tabla
| X | Y |  | Posiciones límite
200 | 4.42 | 0.074 |  | 1 | Primera posición, para valores inferiores al primer valor
100 | 5.02 | 0.15 |  | 12 | última posición, para valores superiores al último
50 | 5.92 | 0.3
30 | 6.82 | 0.6
16 | 7.85 | 1.19
8 | 10.72 | 2.38
4 | 22.72 | 4.76
3/8" | 60.48 | 9.51
1/2" | 76.9 | 12.7
3/4" | 100 | 19
1"
1 1/2 "
utilizamos la función COINCIDIR para encontrar la posición en la que se encuentra el valor buscado
| Valor buscado |  | posiciones | valores X | Valores Y
| X |  | 7 | 22.72 | 4.76
Dx | 30 |  | 8 | 60.48 | 9.51
Valor interpolado con fórmula
5.675784
mediante la función pronóstico
5.675784

## FULLER
ANALISIS GRANULOMETRICO POR TAMIZADO MECANICO NTC-77
Obra: | SOLZA S.A.S
Descripcion: |  | ARENA ROSADA
Fecha de muestreo: |  | 2015-09-09
Peso de muestra seca antes de lavar (gr) | [5 empty] | 1888.5 |  | 2851
Peso de muestra seca despues de lavar (gr) | [5 empty] | 1823 |  | 2734.5
TAMIZ | DIAMETRO | PESO | PESO |  | PESO MUESTRA |  | CORRECCION |  | PESO MUESTRA |  | PORCENTAJE |  | RETENIDO |  | PORCENTAJE |  | ECUACION FULLER |  | NORMA |  | NORMA
No | mm | tamiz | mas muestra |  | retenida |  |  |  | ret corregida |  | retenido |  | acumulado |  | que pasa |  | Pd= 100(d/D)^0,5 |  | NTC-174 Arena |  | NTC-174 Arena
|  |  | GRAVILLA | ARENA | GRAVILLA | ARENA | GRAVILLA | ARENA | GRAVILLA | ARENA | GRAVILLA | ARENA | GRAVILLA | ARENA | GRAVILLA | ARENA | GRAVILLA | ARENA | % pasa |  | % pasa
|  | g | g |  | g |  |  |  | g |  | % |  | % |  | % |  |  |  | GRAVILLA |  | ARENA
3/4" | 19 | 588.5 | 588.5 |  | 0 |  | 0 |  | 0 |  | 0 |  | 0 |  | 100 | 100 | 100 | 100 | 100 | 100 | 100 | 100
1/2" | 12.7 | 714 | 714 | 714 | 0 | 0 | 0 | 0 | 0 | 0 | 0 | 0 | 0 | 0 | 100 | 100 | 81.75702 | 100 | 100 | 90 | 100 | 100
3/8" | 9.51 | 692 | 2115 | 694 | 1423 | 2 | -1.561163 | -0.001645639 | 1421.439 | 1.998354 | 49.85755 | 0.105817 | 49.85755 | 0.105817 | 50.14245 | 99.89418 | 70.74788 | 86.53432 | 70 | 40 | 100 | 100
4 | 4.76 | 531 | 1625.5 | 560 | 1094.5 | 29 | -1.200768 | -0.02386177 | 1093.299 | 28.97614 | 38.34792 | 1.534347 | 88.20547 | 1.640164 | 11.79453 | 98.35984 | 50.0526 | 61.22117 | 15 | 0 | 100 | 95
8 | 2.38 | 542.5 | 695.5 | 598 | 153 | 55.5 | -0.1678552 | -0.04566648 | 152.8321 | 55.45433 | 5.36065 | 2.936422 | 93.56612 | 4.576586 | 6.433875 | 95.42341 | 35.39254 | 43.2899 | 5 | 0 | 100 | 80
16 | 1.19 | 523 | 555 | 656 | 32 | 133 | -0.03510697 | -0.109435 | 31.96489 | 132.8906 | 1.121182 | 7.036832 | 94.68731 | 11.61342 | 5.312694 | 88.38658 | 25.0263 | 30.61058 | 5 | 0 | 85 | 50
30 | 0.6 | 503.5 | 516.5 | 1475 | 13 | 971.5 | -0.01426221 | -0.7993692 | 12.98574 | 970.7006 | 0.4554801 | 51.40062 | 95.14279 | 63.01403 | 4.857213 | 36.98597 | 17.77047 | 21.73571 | 5 | 0 | 60 | 25
50 | 0.3 | 471.5 | 476.5 | 784 | 5 | 312.5 | -0.005485464 | -0.2571311 | 4.994515 | 312.2429 | 0.1751847 | 16.53391 | 95.31797 | 79.54794 | 4.682029 | 20.45206 | 12.56562 | 15.36947 | 5 | 0 | 30 | 10
100 | 0.15 | 421 | 429.5 | 689.5 | 8.5 | 268.5 | -0.009325288 | -0.220927 | 8.490675 | 268.2791 | 0.2978139 | 14.20593 | 95.61579 | 93.75388 | 4.384215 | 6.246123 | 8.885233 | 10.86785 | 5 | 0 | 10 | 0
200 | 0.074 | 368 | 374.5 | 419.5 | 6.5 | 51.5 | -0.007131103 | -0.04237521 | 6.492869 | 51.45762 | 0.2277401 | 2.724788 | 95.84353 | 96.47867 | 4.156475 | 3.521335 | 6.240783 | 7.633329 | 1 | 0 | 5 | 0
FONDO | 0 | 416.5 | 418.5 | 417.5 | 2 | 1 | -0.002194185 | -0.0008228195 | 1.997806 | 0.9991772 | 4.156359 | 3.52127 | 99.99988 | 99.99993 | 0.0001154429 | 6.535501e-05 | 0 | 0 |  |  | 0 | 0
[5 empty] | 2737.5 | 1824.5 | -0.1097093 | -0.08228195 | 2734.497 | 1822.999 | 99.99988 | 99.99993
100 | 100
100 | 90.87851
75.01831 | 78.6411
55.07718 | 55.63689
50.92864 | 39.34122
46.84964 | 27.81844
20.92159 | 19.75309
12.56704 | 13.96754
5.315169 | 9.876543
3.838905 | 6.937056
9.039897e-05 | 0
#REF! | 0
0
33.15789
49.94737
74.94737
87.47368
93.73684
96.84211
98.42105
99.21053
99.61053
733.3474
7.333474