## ASENTAMIENTOS
tipo de mezcla | Mezcla | % de fibra por m3 | Asentamiento (cm)
Concreto sin fibra | CS.1 | 0 | 5.5
C. con viruta de torno | CRF.5 | 1 | 3
C. con viruta de torno | CRF.6 | 1.3 | 7
C. con viruta de torno | CRF.7 | 1.6 | 7.3
C. con fibra de vidrio tipo E | CRF.4 | 0.05 | 0.8
C. con fibra de vidrio tipo AR | CRF.1. | 0.03 | 2
C. con fibra de vidrio tipo AR | CRF.2 | 0.05 | 1.8
C. con fibra de vidrio tipo AR | CRF.3 | 0.11 | 0.9

## peso volumetrico
Mezcla | tipo de mezcla | % de fibra por m3 | Contenido de fibra kg/m3 | Peso volumétrico kg/m3 | Contenido de aire, %
CS.1 | Concreto sin fibra |  | 0 | 2272.2 | 1.9
CRF.5 | C. con viruta de torno | 1% | 21.5 | 2274.7 | 2
CRF.6 | C. con viruta de torno | 1.3% | 27.9 | 2291.8 | 2
CRF.7 | C. con viruta de torno | 1.6% | 34.4 | 2294.7 | 1.9
CRF.4 | C. con fibra de vidrio tipo E | 0.5% | 10.7 | 2218.6 | 2.2
CRF.1 | C. con fibra de vidrio tipo AR | 0.03% | 0.6 | 2276.3 | 1.6
CRF.2 | C. con fibra de vidrio tipo AR | 0.5% | 10.7 | 2268.1 | 1.85
CRF.3 | C. con fibra de vidrio tipo AR | 1% | 21.4 | 2254.4 | 1.6

## aire confinado
Mezcla | tipo de mezcla | % de fibra por m3 | Contenido de fibra kg/m3 | Peso volumétrico kg/m3 | Contenido de aire, %
CS.1 | Concreto sin fibra |  | 0 | 2272.2 | 1.9
CRF.5 | C. con viruta de torno | 1% | 21.5 | 2274.7 | 2
CRF.6 | C. con viruta de torno | 1.3% | 27.9 | 2291.8 | 2
CRF.7 | C. con viruta de torno | 1.6% | 34.4 | 2294.7 | 1.9
CRF.4 | C. con fibra de vidrio tipo E | 0.5% | 10.7 | 2218.6 | 2.2
CRF.1. | C. con fibra de vidrio tipo AR | 0.03% | 0.6 | 2276.3 | 1.6
CRF.2 | C. con fibra de vidrio tipo AR | 0.5% | 10.7 | 2268.1 | 1.85
CRF.3 | C. con fibra de vidrio tipo AR | 1% | 21.4 | 2254.4 | 1.6

## contraccion plastica
|  |  | # de grietas |  |  | Long. Prom. Grieta mm
Mezcla | tipo de mezcla | % de fibra por m3 | Anillo 1 | Anillo2 | Índice grieta mm
CS.1 | Concreto sin fibra |  | 6 | 13 | 0.23 | 85.25
CRF.5 | C. con viruta de torno | 1% | 9 | 18 | 0.26 | 76.16
CRF.6 | C. con viruta de torno | 1.3% | 7 | 6 | 0.18 | 68.22
CRF.7 | C. con viruta de torno | 1.6% | 3 | 2 | 0.2 | 58.32
CRF.4 | C. con fibra de vidrio tipo E | 0.5% | 0 | 0 | 0 | 0
CRF.1. | C. con fibra de vidrio tipo AR | 0.03% | 3 | 0 | 0.08 | 52.21
CRF.2 | C. con fibra de vidrio tipo AR | 0.5% | 0 | 0 | 0 | 0
CRF.3 | C. con fibra de vidrio tipo AR | 1% | 0 | 0 | 0 | 0