## RESUMEN RESULTADOS
Mezcla | Mezcla | % de fibra por m3 | f´c max. (media). (Mpa) | Modulo de elasticidad Ec (kg/cm2) | Modulo de elasticidad Ec (Mpa) | relacion de poisson
concreto sin fibras | CS.1 | 0 | 21.16129 | 188581.9 | 18858.19 | 0.2294193
concreto con fibras de vidrio tipo AR | CRF.1. | 1 | 21.04429 | 200411.3 | 20041.13 | 0.2282885
concreto con fibras de vidrio tipo AR | CRF.2 | 1.3 | 20.63839 | 211229 | 21122.9 | 0.236879
concreto con fibras de vidrio tipo AR | CRF.3 | 1.6 | 20.09651 | 219712 | 21971.2 | 0.2402883
concreto con fibras de vidrio tipo E | CRF.4 | 0.05 | 16.05337 | 199783.4 | 19978.34 | 0.1953768
concreto con viruta de torno | CRF.5 | 0.03 | 14.36987 | 213041.9 | 21304.19 | 0.2130925
concreto con viruta de torno | CRF.6 | 0.05 | 16.12421 | 219209.4 | 21920.94 | 0.2227305
concreto con viruta de torno | CRF.7 | 0.1 | 18.63097 | 222417.5 | 22241.75 | 0.2199071

## MODULO ELASTICIDAD Y R. POISSON
mezcla | # cilindro | f´c (kg/cm2) | f´c (Mpa) | MODULO DE ELASTICIDAD | [7 empty] | RELACION DE POISSON
|  |  |  | S2 (Mpa) | S1 (Mpa) | E2 (%) | E1 (%) | E (Kg/cm2) | E promedio (Kg/cm2) |  |  | Et2 (%) | Et1 (%) | µ | µ | µ
concreto sin fibras | S14 | 219.1 | 21.48637015 | 8.59454806 | 1.95 | 0.00035 | 5e-05 | 225852.6 | 187484.4 | 188581.9 |  | 0.00051 | 0.00043 | 0.2666667 | 0.234965 | 0.2294193
|  |  |  | 8.59454806 | 2.85 | 0.00038 | 5e-05 | 177510 |  |  |  | 0.0005 | 0.00044 | 0.1818182
|  |  |  | 8.59454806 | 2.51 | 0.00044 | 5e-05 | 159090.6 |  |  |  | 0.00049 | 0.00039 | 0.2564103
| S2 | 211.6 | 20.7508714 | 8.30034856 | 0 | 0.0004 | 5e-05 | 241829.5 | 195601.7 |  |  | 0.00031 | 0.0004 | 0.2571429 | 0.2261905
|  |  |  | 8.30034856 | 1.98 | 0.00045 | 5e-05 | 161124.6 |  |  |  | 0.00038 | 0.00048 | 0.25
|  |  |  | 8.30034856 | 1.99 | 0.0004 | 5e-05 | 183851.1 |  |  |  | 0.00045 | 0.00039 | 0.1714286
| S1 | 213.1 | 20.89797115 | 8.35918846 | 0.01 | 0.0005 | 5e-05 | 189196.3 | 183037.7 |  |  | 0.0004 | 0.0005 | 0.2222222 | 0.226455
|  |  |  | 8.35918846 | 1.6 | 0.00045 | 5e-05 | 172312 |  |  | 188581.9 | 0.00045 | 0.00037 | 0.2 |  |  | 0.2294193
|  |  |  | 8.35918846 | 1.92 | 0.0004 | 5e-05 | 187604.8 |  |  |  | 0.0005 | 0.00041 | 0.2571429
| S11 | 202.3 | 19.83885295 | 7.93554118 | 1.85 | 0.0004 | 5e-05 | 177301.4 | 187725.6 |  |  | 0.00052 | 0.00046 | 0.1714286 | 0.2268398
|  |  |  | 7.93554118 | 2.01 | 0.00038 | 5e-05 | 183102.8 |  |  |  | 0.00043 | 0.00035 | 0.2424242
|  |  |  | 7.93554118 | 1.97 | 0.00035 | 5e-05 | 202772.7 |  |  |  | 0.0005 | 0.00042 | 0.2666667
| S33 | 228.4 | 22.3983886 | 8.95935544 | 2 | 0.00048 | 5e-05 | 165037.1 | 189059.9 |  |  | 0.0004 | 0.00031 | 0.2093023 | 0.2326462
|  |  |  | 8.95935544 | 1.86 | 0.00038 | 5e-05 | 219374.4 |  |  |  | 0.00045 | 0.00033 | 0.3636364
|  |  |  | 8.95935544 | 1.79 | 0.00045 | 5e-05 | 182768.4 |  |  |  | 0.0005 | 0.00045 | 0.125
concreto con fibras de vidrio AR 0,03% | AR18 | 203.6 | 19.9663394 | 7.98653576 | 1.6 | 0.0003 | 5e-05 | 260499.1 | 198701.7 | 200411.3 |  | 0.00045 | 0.0004 | 0.2 | 0.2308244 | 0.2282885
|  |  |  | 7.98653576 | 1.97 | 0.00036 | 5e-05 | 197909.1 |  |  |  | 0.00043 | 0.0005 | 0.2258065
|  |  |  | 7.98653576 | 1.91 | 0.0005 | 5e-05 | 137697 |  |  |  | 0.00042 | 0.0003 | 0.2666667
| AR 16 | 210.9 | 20.68222485 | 8.27288994 | 0.96 | 0.00045 | 5e-05 | 186427.5 | 198283.9 |  |  | 0.00059 | 0.00045 | 0.35 | 0.2442943
|  |  |  | 8.27288994 | 1.4 | 0.00035 | 5e-05 | 233614.1 |  |  |  | 0.0005 | 0.00045 | 0.1666667
|  |  |  | 8.27288994 | 1.93 | 0.00042 | 5e-05 | 174810 |  |  |  | 0.00046 | 0.00038 | 0.2162162
| AR 13 | 218.1 | 21.38830365 | 8.55532146 | 0.02 | 0.0005 | 5e-05 | 193414.2 | 199878.2 |  |  | 0.0001 | 0 | 0.2222222 | 0.2211461
|  |  |  | 8.55532146 | 0.86 | 0.00042 | 5e-05 | 212083.1 |  |  | 200411.3 | 0.00032 | 0.0004 | 0.2162162 |  |  | 0.2282885
|  |  |  | 8.55532146 | 0.94 | 0.00045 | 5e-05 | 194137.4 |  |  |  | 0.0003 | 0.00039 | 0.225
| AR 10 | 226.2 | 22.1826423 | 8.87305692 | 0.02 | 0.0005 | 5e-05 | 200614.2 | 188409.9 |  |  | 0.0001 | 0 | 0.2222222 | 0.2168108
|  |  |  | 8.87305692 | 0.82 | 0.00048 | 5e-05 | 190973.6 |  |  |  | 0.0003 | 0.0004 | 0.2325581
|  |  |  | 8.87305692 | 1.04 | 0.00051 | 5e-05 | 173641.8 |  |  |  | 0.00028 | 0.00037 | 0.1956522
| AR 26 | 213.6 | 20.9470044 | 8.37880176 | 1.95 | 0.00045 | 5e-05 | 163889.4 | 216782.8 |  |  | 0.0005 | 0.00033 | 0.425 | 0.228367
|  |  |  | 8.37880176 | 0.28 | 0.00041 | 5e-05 | 229403.1 |  |  |  | 0.0003 | 0.00035 | 0.1388889
|  |  |  | 8.37880176 | 0.06 | 0.00038 | 5e-05 | 257056 |  |  |  | 0.00046 | 0.0005 | 0.1212121
concreto con fibras de vidrio AR 0,05% | V -41 | 210.2 | 20.6135783 | 8.24543132 | 1.93 | 0.00042 | 5e-05 | 174053.3 | 215118.6 | 211229 |  | 0 | 5.4e-05 | 0.1459459 | 0.2128733 | 0.236879
|  |  |  | 8.24543132 | 0.85 | 0.00031 | 5e-05 | 290048.8 |  |  |  | 0.00044 | 0.00038 | 0.2307692
|  |  |  | 8.24543132 | 0.78 | 0.00047 | 5e-05 | 181253.6 |  |  |  | 0.00058 | 0.00047 | 0.2619048
| V -10 | 193.2 | 18.9464478 | 7.57857912 | 1.02 | 0.00044 | 5e-05 | 171485 | 204559.9 |  |  | 0.00046 | 0.0004 | 0.1538462 | 0.2417142
|  |  |  | 7.57857912 | 0.25 | 0.00032 | 5e-05 | 276781.4 |  |  |  | 0.0005 | 0.00042 | 0.2962963
|  |  |  | 7.57857912 | 1.09 | 0.00045 | 5e-05 | 165413.3 |  |  |  | 0.00046 | 0.00035 | 0.275
| V -34 | 217.6 | 21.3392704 | 8.53570816 | 0.65 | 0.00046 | 5e-05 | 196127.2 | 220195.4 |  |  | 0.0006 | 0.00052 | 0.195122 | 0.2613548
|  |  |  | 8.53570816 | 0.8 | 0.00037 | 5e-05 | 246508 |  |  | 211229 | 0.00055 | 0.00046 | 0.28125 |  |  | 0.236879
|  |  |  | 8.53570816 | 0.2 | 0.00044 | 5e-05 | 217951 |  |  |  | 0.0005 | 0.00038 | 0.3076923
| V -23 | 198.5 | 19.46620025 | 7.7864801 | 1.95 | 0.0003 | 5e-05 | 238063 | 214262.2 |  |  | 0.00044 | 0.0004 | 0.16 | 0.2370868
|  |  |  | 7.7864801 | 1.04 | 0.00039 | 5e-05 | 202338.8 |  |  |  | 0.00048 | 0.00058 | 0.2941176
|  |  |  | 7.7864801 | 0.84 | 0.0004 | 5e-05 | 202384.7 |  |  |  | 0.00052 | 0.00043 | 0.2571429
| V.39 | 206.5 | 20.25073225 | 8.1002929 | 1.01 | 0.00041 | 5e-05 | 200836.5 | 202008.9 |  |  | 0.00048 | 0.00041 | 0.1944444 | 0.231366
|  |  |  | 8.1002929 | 0.4 | 0.00042 | 5e-05 | 212220.1 |  |  |  | 0.00035 | 0.00044 | 0.2432432
|  |  |  | 8.1002929 | 0.72 | 0.00044 | 5e-05 | 192970.1 |  |  |  | 0.0004 | 0.0003 | 0.2564103
concreto con fibras de vidrio AR 0,11% | V III 19 | 198.9 | 19.50542685 | 7.80217074 | 0.28 | 0.00036 | 5e-05 | 247435.7 | 232248.4 | 219712 |  | 0.00031 | 0.00025 | 0.1935484 | 0.2199759 | 0.2402883
|  |  |  | 7.80217074 | 0.34 | 0.00034 | 5e-05 | 262390.5 |  |  |  | 0.0004 | 0.00047 | 0.2413793
|  |  |  | 7.80217074 | 0.47 | 0.00045 | 5e-05 | 186919 |  |  |  | 0.00033 | 0.00042 | 0.225
| V III 22 | 218 | 21.378497 | 8.5513988 | 1.39 | 0.00039 | 5e-05 | 214783 | 213166.3 |  |  | 0.00045 | 0.0005 | 0.1470588 | 0.2401961
|  |  |  | 8.5513988 | 0.74 | 0.00045 | 5e-05 | 199136 |  |  |  | 0.0004 | 0.0005 | 0.25
|  |  |  | 8.5513988 | 1.03 | 0.00039 | 5e-05 | 225580 |  |  |  | 0.00037 | 0.00048 | 0.3235294
| V III 3 | 214.19 | 21.00486 | 8.401945454 | 0.01 | 0.00045 | 5e-05 | 213935.9 | 206851 |  |  | 0.00018 | 0.0001 | 0.2 | 0.2108108
|  |  |  | 8.401945454 | 1.01 | 0.00042 | 5e-05 | 203722 |  |  | 219712 | 0.0004 | 0.00048 | 0.2162162 |  |  | 0.2402883
|  |  |  | 8.401945454 | 1.04 | 0.00042 | 5e-05 | 202895.2 |  |  |  | 0.00046 | 0.00038 | 0.2162162
| V III 20 | 200.7 | 19.68194655 | 7.87277862 | 0.2 | 0.00033 | 5e-05 | 279431.6 | 241785.4 |  |  | 0.00046 | 0.00054 | 0.2857143 | 0.2819703
|  |  |  | 7.87277862 | 0.41 | 0.00038 | 5e-05 | 230604.4 |  |  |  | 0.00046 | 0.00052 | 0.1818182
|  |  |  | 7.87277862 | 0.06 | 0.00042 | 5e-05 | 215320.2 |  |  |  | 0.00046 | 0.0006 | 0.3783784
| V III 35 | 208.54 | 20.45078791 | 8.180315164 | 0.39 | 0.00044 | 5e-05 | 203690.8 | 204508.7 |  |  | 0.00046 | 0.00037 | 0.2307692 | 0.2484882
|  |  |  | 8.180315164 | 0.64 | 0.00036 | 5e-05 | 248032.6 |  |  |  | 0.00046 | 0.00053 | 0.2258065
|  |  |  | 8.180315164 | 1.04 | 0.0005 | 5e-05 | 161802.7 |  |  |  | 0.00046 | 0.00059 | 0.2888889
concreto con viruta de torno 1% | I F 5 | 146.3 | 14.34712895 | 5.73885158 | 0.6 | 0.00028 | 5e-05 | 227834.3 | 195225.8 | 199783.4 |  | 0.0003 | 0.00034 | 0.173913 | 0.1940821 | 0.1953768
|  |  |  | 5.73885158 | 0.85 | 0.0003 | 5e-05 | 199410.4 |  |  |  | 0.0001 | 0.00015 | 0.2
|  |  |  | 5.73885158 | 2.01 | 0.00029 | 5e-05 | 158432.7 |  |  |  | 0.00049 | 0.00044 | 0.2083333
| I F 35 | 147.7 | 14.48442205 | 5.79376882 | 0 | 0.00028 | 5e-05 | 256870.5 | 211340.8 |  |  | 0.00031 | 0.00034 | 0.1304348 | 0.1927838
|  |  |  | 5.79376882 | 0.07 | 0.00037 | 5e-05 | 182395 |  |  |  | 0.00034 | 0.00039 | 0.15625
|  |  |  | 5.79376882 | 1.21 | 0.00029 | 5e-05 | 194756.7 |  |  |  | 0.00045 | 0.00038 | 0.2916667
| I F 9 | 134.6 | 13.1997509 | 5.27990036 | 0.6 | 0.00022 | 5e-05 | 280716.9 | 182456.1 |  |  | 0.0003 | 0.00026 | 0.2352941 | 0.1784314
|  |  |  | 5.27990036 | 0.82 | 0.00045 | 5e-05 | 113696.2 |  |  | 199783.4 | 0.00041 | 0.00037 | 0.1 |  |  | 0.1953768
|  |  |  | 5.27990036 | 0.03 | 0.0004 | 5e-05 | 152955.1 |  |  |  | 0.00042 | 0.00049 | 0.2
| I F 32 | 142.9 | 14.01370285 | 5.60548114 | 0.62 | 0.00032 | 5e-05 | 188288.7 | 191825.7 |  |  | 0.00052 | 0.00044 | 0.2962963 | 0.1997178
|  |  |  | 5.60548114 | 0.58 | 0.00033 | 5e-05 | 183020.8 |  |  |  | 0.00039 | 0.00035 | 0.1428571
|  |  |  | 5.60548114 | 0.6 | 0.0003 | 5e-05 | 204167.6 |  |  |  | 0.00046 | 0.00042 | 0.16
| I F 4 | 146.7 | 14.38635555 | 5.75454222 | 0.92 | 0.00029 | 5e-05 | 205411.6 | 218068.7 |  |  | 0.00036 | 0.00031 | 0.2083333 | 0.2118687
|  |  |  | 5.75454222 | 1.42 | 0.00025 | 5e-05 | 221001 |  |  |  | 0.00037 | 0.00033 | 0.2
|  |  |  | 5.75454222 | 0.84 | 0.00027 | 5e-05 | 227793.5 |  |  |  | 0.0005 | 0.00045 | 0.2272727
concreto con viruta de torno 1,3 % | II F 40 | 145.7 | 14.28828905 | 5.71531562 | 0.51 | 0.00023 | 5e-05 | 294886.9 | 214616.3 | 213041.9 |  | 0.00014 | 0.0001 | 0.2222222 | 0.2587005 | 0.2130925
|  |  |  | 5.71531562 | 0.3 | 0.00034 | 5e-05 | 190417.4 |  |  |  | 0.0004 | 0.00047 | 0.2413793
|  |  |  | 5.71531562 | 0.74 | 0.00037 | 5e-05 | 158544.7 |  |  |  | 0.0002 | 0.0003 | 0.3125
| II F 21 | 169.2 | 16.5928518 | 6.63714072 | 0.75 | 0.00023 | 5e-05 | 333513.1 | 219290.4 |  |  | 0.0002 | 0.00017 | 0.1666667 | 0.1995741
|  |  |  | 6.63714072 | 0.82 | 0.0004 | 5e-05 | 169481.6 |  |  |  | 0.00032 | 0.00042 | 0.2857143
|  |  |  | 6.63714072 | 0.41 | 0.00046 | 5e-05 | 154876.6 |  |  |  | 0.00025 | 0.00031 | 0.1463415
| II F 6 | 164.1 | 16.09271265 | 6.43708506 | 0.81 | 0.0003 | 5e-05 | 229522 | 234092.6 |  |  | 0.0001 | 0 | 0.4 | 0.2490741
|  |  |  | 6.43708506 | 0.65 | 0.00029 | 5e-05 | 245883.6 |  |  | 213041.9 | 0.00013 | 0.0001 | 0.125 |  |  | 0.2130925
|  |  |  | 6.43708506 | 0.43 | 0.00032 | 5e-05 | 226872 |  |  |  | 0.0003 | 0.00036 | 0.2222222
| II F 11 | 162.7 | 15.95541955 | 6.38216782 | 0.53 | 0.0003 | 5e-05 | 238702.9 | 202616 |  |  | 0.00013 | 0.0001 | 0.12 | 0.2261472
|  |  |  | 6.38216782 | 0.29 | 0.0004 | 5e-05 | 177494.4 |  |  |  | 0.0003 | 0.0004 | 0.2857143
|  |  |  | 6.38216782 | 0.18 | 0.00038 | 5e-05 | 191650.7 |  |  |  | 0.00028 | 0.00037 | 0.2727273
| II F 34 | 162.8 | 15.9652262 | 6.38609048 | 0.89 | 0.0004 | 5e-05 | 160127.8 | 194594.3 |  |  | 0.0005 | 0.00047 | 0.08571429 | 0.1319665
|  |  |  | 6.38609048 | 0.54 | 0.00032 | 5e-05 | 220791.7 |  |  |  | 0.0003 | 0.00035 | 0.1851852
|  |  |  | 6.38609048 | 0.02 | 0.00037 | 5e-05 | 202863.4 |  |  |  | 0.00046 | 0.0005 | 0.125
concreto con viruta de torno 1,6 % | III F 25 | 192.9 | 18.91702785 | 7.56681114 | 0.53 | 0.00032 | 5e-05 | 265762.1 | 249563.7 | 219209.4 |  | 0.00013 | 0.0001 | 0.1111111 | 0.215873 | 0.2227305
|  |  |  | 7.56681114 | 0.27 | 0.00032 | 5e-05 | 275581.6 |  |  |  | 0.00044 | 0.00038 | 0.2222222
|  |  |  | 7.56681114 | 0.45 | 0.0004 | 5e-05 | 207347.3 |  |  |  | 0.00058 | 0.00047 | 0.3142857
| III F 11 | 199.3 | 19.54465345 | 7.81786138 | 0.53 | 0.00029 | 5e-05 | 309649.1 | 247606 |  |  | 0.00038 | 0.00032 | 0.25 | 0.2177778
|  |  |  | 7.81786138 | 0.51 | 0.00035 | 5e-05 | 248399.1 |  |  |  | 0.00027 | 0.00034 | 0.2333333
|  |  |  | 7.81786138 | 0.57 | 0.00045 | 5e-05 | 184769.7 |  |  |  | 0.00039 | 0.000458 | 0.17
| III F 10 | 211.1 | 20.70183815 | 8.28073526 | 0.18 | 0.00047 | 5e-05 | 196678.1 | 203700.5 |  |  | 0.00045 | 0.00036 | 0.2142857 | 0.1806166
|  |  |  | 8.28073526 | 0.22 | 0.00045 | 5e-05 | 205492.3 |  |  | 219209.4 | 0.00055 | 0.00046 | 0.225 |  |  | 0.2227305
|  |  |  | 8.28073526 | 0.29 | 0.00044 | 5e-05 | 208931.1 |  |  |  | 0.00026 | 0.0003 | 0.1025641
| III F 17 | 192.8 | 18.9072212 | 7.56288848 | 0.08 | 0.00049 | 5e-05 | 173419.3 | 203810.2 |  |  | 0.00044 | 0.0004 | 0.09090909 | 0.2233586
|  |  |  | 7.56288848 | 1.01 | 0.00037 | 5e-05 | 208816 |  |  |  | 0.00048 | 0.00058 | 0.3125
|  |  |  | 7.56288848 | 0.82 | 0.00035 | 5e-05 | 229195.3 |  |  |  | 0.00022 | 0.0003 | 0.2666667
| III F 30 | 188.6 | 18.4953419 | 7.39813676 | 0.56 | 0.00047 | 5e-05 | 166023.4 | 191366.9 |  |  | 0.0004 | 0.00049 | 0.2142857 | 0.2760263
|  |  |  | 7.39813676 | 0.73 | 0.0005 | 5e-05 | 151102.9 |  |  |  | 0.00035 | 0.00044 | 0.2
|  |  |  | 7.39813676 | 0.09 | 0.00034 | 5e-05 | 256974.2 |  |  |  | 0.0005 | 0.00038 | 0.4137931
concreto con fibras de vidrio E 0,05% | E 4 | 161.9 | 15.87696635 | 6.35078654 | 0.05 | 0.00033 | 5e-05 | 229465.6 | 226651.3 | 222417.5 |  | 0.0003 | 0.00024 | 0.2142857 | 0.2019336 | 0.2199071
|  |  |  | 6.35078654 | 0.01 | 0.00038 | 5e-05 | 195934.1 |  |  |  | 0.00037 | 0.00042 | 0.1515152
|  |  |  | 6.35078654 | 0.11 | 0.0003 | 5e-05 | 254554.2 |  |  |  | 0.00043 | 0.00049 | 0.24
| E 31 | 156.6 | 15.3572139 | 6.14288556 | 0 | 0.00033 | 5e-05 | 223715.1 | 217338.7 |  |  | 0.0005 | 0.00044 | 0.2142857 | 0.1930952
|  |  |  | 6.14288556 | 0.45 | 0.00037 | 5e-05 | 181410.9 |  |  |  | 0.00027 | 0.00031 | 0.125
|  |  |  | 6.14288556 | 0.09 | 0.0003 | 5e-05 | 246889.9 |  |  |  | 0.00047 | 0.00053 | 0.24
| E 37 | 152.8 | 14.9845612 | 5.99382448 | 0 | 0.00034 | 5e-05 | 210759.4 | 248417.8 |  |  | 0.00017 | 0.00011 | 0.2068966 | 0.2091253
|  |  |  | 5.99382448 | 0.41 | 0.00022 | 5e-05 | 334937.5 |  |  | 222417.5 | 0.00052 | 0.00048 | 0.2352941 |  |  | 0.2199071
|  |  |  | 5.99382448 | 0.71 | 0.00032 | 5e-05 | 199556.4 |  |  |  | 0.00028 | 0.00033 | 0.1851852
| E 38 | 146.9 | 14.40596885 | 5.76238754 | 0.94 | 0.00033 | 5e-05 | 175624.5 | 193516.8 |  |  | 0.00048 | 0.00054 | 0.2142857 | 0.2229012
|  |  |  | 5.76238754 | 0.86 | 0.00028 | 5e-05 | 217350.5 |  |  |  | 0.00046 | 0.00052 | 0.2608696
|  |  |  | 5.76238754 | 0.06 | 0.00036 | 5e-05 | 187575.4 |  |  |  | 0.00017 | 0.00023 | 0.1935484
| E 11 | 157.9 | 15.48470035 | 6.19388014 | 1.05 | 0.0003 | 5e-05 | 209812.7 | 226163.1 |  |  | 0.00016 | 0.00022 | 0.24 | 0.2724804
|  |  |  | 6.19388014 | 0.73 | 0.00027 | 5e-05 | 253255.8 |  |  |  | 0.00033 | 0.0004 | 0.3181818
|  |  |  | 6.19388014 | 0.49 | 0.00032 | 5e-05 | 215420.8 |  |  |  | 0.0004 | 0.00047 | 0.2592593