## FLEXION
ENSAYO RESISTENCIA A FLEXION DE VIGAS DE CONCRETO
[6 empty] | Distancia apoyos (mm) | Ancho especimen en la fractura (mm) |  |  |  | Alto especimen en la fractura (mm) |  |  |  | Carga Máxima (Kg) | Carga Máxima (N) | Módulo de Rotura (MPa) *cuando falla dentro de tercio medio*
Mezcla | Nombre Viga | Fecha elaboración | Fecha de falla | Edad Viga | Peso (kg) | [12 empty] | Módulo de Rotura (mPa) *cuando falla fuera de tercio medio* | Distancia entre fractura y soporte mas cercano (mm) | Módulo de Rotura (kg/cm2) | Módulo de Rotura (kg/cm2)
[6 empty] | L | b1 | b2 | b3 | b prom | d1 | d2 | d3 | d prom | P | P | R | R | a | R | R
Concreto Simple | Viga 2 | 2017-03-21 | 2017-04-18 | 28 | 28.22 | 450 | 154 | 155 | 155 | 154.6667 | 153 | 153 | 153 | 153 | 1537 | 15072.82105 | 1.873387 | 0 |  | 19.13 | 19.10322
Concreto Simple | Viga 1 | 2017-03-21 | 2017-04-18 | 28 | 28.96 | 450 | 153 | 154 | 153 | 153.3333 | 154 | 154 | 155 | 154.3333 | 1685 | 16524.20525 | 2.035997 | 0 |  | 21.35 | 20.76138
Concreto Simple | Viga 3 | 2017-03-21 | 2017-04-18 | 28 | 28.08 | 450 | 153 | 153 | 153 | 153 | 154 | 154 | 154 | 154 | 1442 | 14141.1893 | 1.753741 | 0 |  | 18.32 | 17.88318
Concreto Simple | Viga 4 | 2017-03-21 | 2017-04-18 | 28 | 29.24 | 450 | 153 | 154 | 153 | 153.3333 | 154 | 153 | 153 | 153.3333 | 1501 | 14719.78165 | 1.837402 | 0 |  | 18.88 | 18.73628
[19 empty] | promedio | 19.42 | 19.12101
Mezcla | Nombre Viga | Fecha elaboración | Fecha de falla | Edad Viga | Peso (kg) | Distancia entre apoyos (mm) | Ancho especimen en la fractura (mm) |  |  |  | Alto especimen en la fractura (mm) |  |  |  | Carga Máxima (Kg) | Carga Máxima (N) | Módulo de Rotura (mPa) *cuando falla dentro de tercio medio* | Módulo de Rotura (mPa) *cuando falla fuera de tercio medio* | Distancia entre fractura y soporte mas cercano (mm) | Módulo de Rotura (kg/cm2) | Módulo de Rotura (kg/cm2)
[6 empty] | L | b1 | b2 | b3 | b prom | d1 | d2 | d3 | d prom | P | P | R | R | a | R | R
Concreto Fibra Vidrio AR 0,03% | V.I. -1 | 2017-03-24 | 2017-04-21 | 28 | 28.44 | 450 | 155 | 155 | 155 | 155 | 154 | 154 | 154 | 154 | 2087 | 20466.47855 | 2.505431 | 0 |  | 26.4 | 25.54828
Concreto Fibra Vidrio AR 0,03% | V.I. -3 | 2017-03-24 | 2017-04-21 | 28 | 28.72 | 450 | 154 | 154 | 154 | 154 | 154 | 154 | 154 | 154 | 2110 | 20692.0315 | 2.549491 | 0 |  | 26.53 | 25.99756
Concreto Fibra Vidrio AR 0,03% | V.I. -2 | 2017-03-24 | 2017-04-21 | 28 | 28.86 | 450 | 153 | 153 | 153 | 153 | 155 | 155 | 155 | 155 | 2129 | 20878.35785 | 2.55596 | 0 |  | 27.56 | 26.06353
Concreto Fibra Vidrio AR 0,03% | V.I. -4 | 2017-03-24 | 2017-04-21 | 28 | 29.08 | 450 | 153.5 | 153.5 | 153 | 153.3333 | 154 | 154 | 154 | 154 | 2078 | 20378.2187 | 2.521742 | 0 |  | 26.33 | 25.71461
[19 empty] | promedio | 26.705 | 25.83099
Mezcla | Nombre Viga | Fecha elaboración | Fecha de falla | Edad Viga | Peso (kg) | Distancia entre apoyos (mm) | Ancho especimen en la fractura (mm) |  |  |  | Alto especimen en la fractura (mm) |  |  |  | Carga Máxima (Kg) | Carga Máxima (N) | Módulo de Rotura (mPa) *cuando falla dentro de tercio medio* | Módulo de Rotura (mPa) *cuando falla fuera de tercio medio* | Distancia entre fractura y soporte mas cercano (mm) | Módulo de Rotura (kg/cm2) | Módulo de Rotura (kg/cm2)
[6 empty] | L | b1 | b2 | b3 | b prom | d1 | d2 | d3 | d prom | P | P | R | R | a | R | R
Concreto Fibra Vidrio AR 0,05% | V.II. 1 | 2017-03-30 | 2017-04-27 | 28 | 28.46 | 450 | 156 | 156 | 156 | 156 | 153 | 153 | 153 | 153 | 2184 | 21417.7236 | 2.639237 | 0 |  | 27.62 | 26.91271
Concreto Fibra Vidrio AR 0,05% | V.II. 3 | 2017-03-30 | 2017-04-27 | 28 | 28.36 | 450 | 153.5 | 153.5 | 153.5 | 153.5 | 154 | 154 | 154 | 154 | 2108 | 20672.4182 | 2.555371 | 0 |  | 26.6 | 26.05752
Concreto Fibra Vidrio AR 0,05% | V.II. 2 | 2017-03-30 | 2017-04-27 | 28 | 28.9 | 450 | 153 | 153 | 153 | 153 | 153 | 153 | 153 | 153 | 2206 | 21633.4699 | 2.718094 | 0 |  | 27.63 | 27.71683
Concreto Fibra Vidrio AR 0,05% | V.II. 4 | 2017-03-30 | 2017-04-27 | 28 | 28.82 | 450 | 154 | 154 | 154 | 154 | 153 | 153 | 153 | 153 | 2262 | 22182.6423 | 2.768995 | 0 |  | 28.53 | 28.23588
[19 empty] | promedio | 27.595 | 27.23074
Mezcla | Nombre Viga | Fecha elaboración | Fecha de falla | Edad Viga | Peso (kg) | Distancia entre apoyos (mm) | Ancho especimen en la fractura (mm) |  |  |  | Alto especimen en la fractura (mm) |  |  |  | Carga Máxima (Kg) | Carga Máxima (N) | Módulo de Rotura (mPa) *cuando falla dentro de tercio medio* | Módulo de Rotura (mPa) *cuando falla fuera de tercio medio* | Distancia entre fractura y soporte mas cercano (mm) | Módulo de Rotura (kg/cm2) | Módulo de Rotura (kg/cm2)
[6 empty] | L | b1 | b2 | b3 | b prom | d1 | d2 | d3 | d prom | P | P | R | R | a | R | R
Concreto Fibra Vidrio AR 0,11% | V.III. 1 | 2017-03-27 | 2017-04-24 | 28 | 29.82 | 450 | 153.5 | 153.5 | 153.5 | 153.5 | 155 | 155 | 155 | 155 | 2292 | 22476.8418 | 2.742686 | 0 |  | 28.3 | 27.9676
Concreto Fibra Vidrio AR 0,11% | V.III. 3 | 2017-03-27 | 2017-04-24 | 28 | 28.44 | 450 | 153 | 153 | 153 | 153 | 155 | 155 | 155 | 155 | 2356 | 23104.4674 | 2.828483 | 0 |  | 29.3 | 28.84249
Concreto Fibra Vidrio AR 0,11% | V.III. 2 | 2017-03-27 | 2017-04-24 | 28 | 28.32 | 450 | 153.5 | 153.5 | 153.5 | 153.5 | 155 | 155 | 155 | 155 | 2318 | 22731.8147 | 2.773798 | 0 |  | 28.1 | 28.28486
Concreto Fibra Vidrio AR 0,11% | V.III. 4 | 2017-03-27 | 2017-04-24 | 28 | 28.92 | 450 | 153 | 153 | 153 | 153 | 154 | 154 | 154 | 154 | 2342 | 22967.1743 | 2.84831 | 0 |  | 29.6 | 29.04466
[19 empty] | promedio | 28.825 | 28.5349
Mezcla | Nombre Viga | Fecha elaboración | Fecha de falla | Edad Viga | Peso (kg) | Distancia entre apoyos (mm) | Ancho especimen en la fractura (mm) |  |  |  | Alto especimen en la fractura (mm) |  |  |  | Carga Máxima (Kg) | Carga Máxima (N) | Módulo de Rotura (mPa) *cuando falla dentro de tercio medio* | Módulo de Rotura (mPa) *cuando falla fuera de tercio medio* | Distancia entre fractura y soporte mas cercano (mm) | Módulo de Rotura (kg/cm2) | Módulo de Rotura (kg/cm2)
[6 empty] | L | b1 | b2 | b3 | b prom | d1 | d2 | d3 | d prom | P | P | R | R | a | R | R
Concreto Fibra Vidrio E | V.E. 1 | 2017-04-25 | 2017-05-23 | 28 | 29.82 | 450 | 153.5 | 153.5 | 153.5 | 153.5 | 155 | 155 | 155 | 155 | 1932 | 18946.4478 | 2.311897 | 0 |  | 24.3 | 23.57478
Concreto Fibra Vidrio E | V.E. 2 | 2017-04-25 | 2017-04-27 | 2 | 28.44 | 450 | 153 | 153 | 153 | 153 | 155 | 155 | 155 | 155 | 2016 | 19770.2064 | 2.420298 | 0 |  | 25.3 | 24.68016
Concreto Fibra Vidrio E | V.E. 3 | 2017-04-25 | 2017-04-27 | 2 | 28.32 | 450 | 153.5 | 153.5 | 153.5 | 153.5 | 155 | 155 | 155 | 155 | 1898 | 18613.0217 | 2.271212 | 0 |  | 24.1 | 23.1599
Concreto Fibra Vidrio E | V.E. 4 | 2017-04-25 | 2017-04-27 | 2 | 28.92 | 450 | 153 | 153 | 153 | 153 | 154 | 154 | 154 | 154 | 1906 | 18691.4749 | 2.318052 | 0 |  | 23.6 | 23.63754
[19 empty] | promedio | 24.325 | 23.7631
Mezcla | Nombre Viga | Fecha elaboración | Fecha de falla | Edad Viga | Peso (kg) | Distancia entre apoyos (mm) | Ancho especimen en la fractura (mm) |  |  |  | Alto especimen en la fractura (mm) |  |  |  | Carga Máxima (Kg) | Carga Máxima (N) | Módulo de Rotura (mPa) *cuando falla dentro de tercio medio* | Módulo de Rotura (mPa) *cuando falla fuera de tercio medio* | Distancia entre fractura y soporte mas cercano (mm) | Módulo de Rotura (kg/cm2) | Módulo de Rotura (kg/cm2)
[6 empty] | L | b1 | b2 | b3 | b prom | d1 | d2 | d3 | d prom | P | P | R | R | a | R | R
Concreto Viruta Torno 1% | F II 2 | 2017-04-03 | 2017-05-01 | 28 | 28.36 | 450 | 153.5 | 153.5 | 153.5 | 153.5 | 154 | 154 | 154 | 154 | 1584 | 15533.7336 | 1.920165 | 0 |  | 19.85 | 19.58023
Concreto Viruta Torno 1% | F II 3 | 2017-04-03 | 2017-05-01 | 28 | 28.4 | 450 | 153.5 | 153.5 | 153.5 | 153.5 | 155 | 155 | 155 | 155 | 1179 | 11562.04035 | 1.410832 | 0 |  | 16.5 | 14.38647
Concreto Viruta Torno 1% | F II 4 | 2017-04-03 | 2017-05-01 | 28 | 27.88 | 450 | 153 | 153 | 153 | 153 | 155 | 155 | 155 | 155 | 1364 | 13376.2706 | 1.637543 | 0 |  | 17.2 | 16.69829
Concreto Viruta Torno 1% | F II 1 | 2017-04-03 | 2017-05-01 | 28 | 29.12 | 450 | 153 | 153 | 153 | 153 | 153 | 153 | 153 | 153 | 1156 | 11336.4874 | 1.42435 | 0 |  | 15.1 | 14.52432
[19 empty] | promedio | 17.1625 | 16.29733
Mezcla | Nombre Viga | Fecha elaboración | Fecha de falla | Edad Viga | Peso (kg) | Distancia entre apoyos (mm) | Ancho especimen en la fractura (mm) |  |  |  | Alto especimen en la fractura (mm) |  |  |  | Carga Máxima (Kg) | Carga Máxima (N) | Módulo de Rotura (mPa) *cuando falla dentro de tercio medio* | Módulo de Rotura (mPa) *cuando falla fuera de tercio medio* | Distancia entre fractura y soporte mas cercano (mm) | Módulo de Rotura (kg/cm2) | Módulo de Rotura (kg/cm2)
[6 empty] | L | b1 | b2 | b3 | b prom | d1 | d2 | d3 | d prom | P | P | R | R | a | R | R
Concreto Viruta Torno 1,3% | F III 4 | 2017-04-05 | 2017-05-03 | 28 | 28.7 | 450 | 153 | 153 | 153 | 153 | 156 | 156 | 157 | 156.3333 | 1599 | 15680.83335 | 1.887066 | 0 |  | 19.7 | 19.24271
Concreto Viruta Torno 1,3% | F III 3 | 2017-04-05 | 2017-05-03 | 28 | 28.34 | 450 | 153.5 | 153.5 | 153.5 | 153.5 | 154 | 154 | 154 | 154 | 1499 | 14700.16835 | 1.817126 | 0 |  | 18.7 | 18.52952
Concreto Viruta Torno 1,3% | F III 1 | 2017-04-05 | 2017-05-03 | 28 | 29.36 | 450 | 153 | 153 | 153 | 153 | 155 | 155 | 155 | 155 | 1619 | 15876.96635 | 1.943682 | 0 |  | 20.01 | 19.82003
Concreto Viruta Torno 1,3% | F III 2 | 2017-04-05 | 2017-05-03 | 28 | 28.54 | 450 | 153 | 153 | 153 | 153 | 156 | 156 | 156 | 156 | 1782 | 17475.4503 | 2.112031 | 0 |  | 22.83 | 21.53671
[19 empty] | promedio | 20.31 | 19.78224
Mezcla | Nombre Viga | Fecha elaboración | Fecha de falla | Edad Viga | Peso (kg) | Distancia entre apoyos (mm) | Ancho especimen en la fractura (mm) |  |  |  | Alto especimen en la fractura (mm) |  |  |  | Carga Máxima (Kg) | Carga Máxima (N) | Módulo de Rotura (mPa) *cuando falla dentro de tercio medio* | Módulo de Rotura (mPa) *cuando falla fuera de tercio medio* | Distancia entre fractura y soporte mas cercano (mm) | Módulo de Rotura (kg/cm2) | Módulo de Rotura (kg/cm2)
[6 empty] | L | b1 | b2 | b3 | b prom | d1 | d2 | d3 | d prom | P | P | R | R | a | R | R
Concreto Viruta Torno 1,6% | F I 1 | 2017-04-07 | 2017-05-05 | 28 | 28.74 | 450 | 153 | 153 | 153 | 153 | 155 | 155 | 155 | 155 | 1758 | 17240.0907 | 2.110558 | 0 |  | 22.25 | 21.52169
Concreto Viruta Torno 1,6% | F I 3 | 2017-04-07 | 2017-05-05 | 28 | 28.8 | 450 | 153.5 | 153.5 | 153.5 | 153.5 | 154 | 154 | 154 | 154 | 1750 | 17161.6375 | 2.121394 | 0 |  | 21.4 | 21.63219
Concreto Viruta Torno 1,6% | F I 4 | 2017-04-07 | 2017-05-05 | 28 | 29.1 | 450 | 153 | 153 | 153 | 153 | 155 | 155 | 155 | 155 | 1742 | 17083.1843 | 2.091349 | 0 |  | 22.3 | 21.32582
Concreto Viruta Torno 1,6% | F I 2 | 2017-04-07 | 2017-05-05 | 28 | 28.84 | 450 | 154 | 154 | 154 | 154 | 158 | 156 | 156 | 156.6667 | 1757 | 17230.28405 | 2.051309 | 0 |  | 21.31 | 20.91752
[19 empty] | promedio | 21.815 | 21.3493

## resultados promedio
Mezcla | Mezcla | % de fibra por m3 | f´c max. (media). (Mpa) | Módulo de Rotura (kg/cm2) | Módulo de Rotura (Mpa)
concreto sin fibras | CS.1 | 0 | 21.16129 | 19.42 | 1.942
concreto con fibras de vidrio tipo AR | CRF.1. | 1 | 21.04429 | 26.705 | 2.6705
concreto con fibras de vidrio tipo AR | CRF.2 | 1.3 | 20.63839 | 27.595 | 2.7595
concreto con fibras de vidrio tipo AR | CRF.3 | 1.6 | 20.09651 | 28.825 | 2.8825
concreto con fibras de vidrio tipo E | CRF.4 | 0.05 | 16.05337 | 24.325 | 2.4325
concreto con viruta de torno | CRF.5 | 0.03 | 14.36987 | 16.29733 | 1.629733
concreto con viruta de torno | CRF.6 | 0.05 | 16.12421 | 20.31 | 2.031
concreto con viruta de torno | CRF.7 | 0.1 | 18.63097 | 21.815 | 2.1815