## RESULTADOS
Tipo de fibra | Mezcla | % de fibra por m3 | Edad cilindro | Diametro promedio (cm) | Altura promedio cm | Area del prom. (cm2) | Peso prom. (kg) | f´c max. promedio. (Mpa) | Tipo de falla pedominante
concreto sin fibras | CS.1 | 0 | 28 | 15.30944 | 30.16839 | 184.0843 | 12.65981 | 21.16129 | fragil
concreto con fibras de vidrio tipo AR | CRF.1. | 0.03 | 28 | 15.26903 | 30.4029 | 183.1146 | 12.51761 | 21.04429 | ductil
concreto con fibras de vidrio tipo AR | CRF.2 | 0.05 | 28 | 15.25508 | 30.4029 | 182.7783 | 12.70703 | 20.63839 | ductil
concreto con fibras de vidrio tipo AR | CRF.3 | 0.11 | 28 | 15.29552 | 30.41661 | 183.7504 | 12.70058 | 20.09651 | ductil
concreto con fibras de vidrio tipo E | CRF.4 | 0.05 | 28 | 15.31105 | 30.53677 | 184.1228 | 12.68819 | 16.05337 | ductil
concreto con viruta de torno | CRF.5 | 1 | 28 | 15.29185 | 30.53871 | 183.6613 | 12.7611 | 14.36987 | ductil
concreto con viruta de torno | CRF.6 | 1.3 | 28 | 15.33476 | 30.61774 | 184.6945 | 12.78039 | 16.12421 | ductil
concreto con viruta de torno | CRF.7 | 1.6 | 28 | 15.3253 | 30.56129 | 184.4658 | 12.80677 | 18.63097 | ductil
[5 empty] | promedio f´cr obtenida (f´c<35Mpa) |  |  | rediseño de mezcla
Mezcla | Mezcla | % de fibra por m3 | f´c (media). (Mpa) | Desviac. estd. ơ (kg/cm2) | f´cr kg/cm2 | criterio 1 f´c obtenida kg/cm2 | criterio 2 f´c obtenida kg/cm2 | criterio 1 | criterio 2 | factor de sobrediseño (kg/cm2) | Exceso de diseño kg/cm2 | factor de eficiencia material cementante | Exceso de material cementante kg/m3
concreto sin fibras | CS.1 | 0 | 21.16129 | 9.050102 | 210 | 225.5262 | 199.4858 | 196.0867 | 222.1271 | 12.12714 | -10.51423 | 1.663415 | -17.48953
concreto con fibras de vidrio tipo AR | CRF.1. | 0.03 | 21.04429 | 7.9586 | 210 | 226.8994 | 199.7784 | 193.5435 | 220.6645 | 10.66452 | -10.22162 | 1.672663 | -17.09732
concreto con fibras de vidrio tipo AR | CRF.2 | 0.05 | 20.63839 | 10.30609 | 210 | 217.3707 | 192.5737 | 199.0132 | 223.8102 | 13.81016 | -17.42629 | 1.70556 | -29.72158
concreto con fibras de vidrio tipo AR | CRF.3 | 0.1 | 20.09651 | 9.084524 | 210 | 214.7982 | 188.7918 | 196.1669 | 222.1733 | 12.17326 | -21.20817 | 1.751548 | -37.14712
concreto con fibras de vidrio tipo E | CRF.4 | 0.05 | 16.05337 | 9.723214 | 210 | 172.8786 | 147.5046 | 197.6551 | 223.0291 | 13.02911 | -62.4954 | 2.192686 | -137.0328 | criterios de aceptacion del concreto para f´c<35Mpa
concreto con viruta de torno | CRF.5 | 1 | 14.36987 | 9.609151 | 210 | 156.3094 | 130.8224 | 197.3893 | 222.8763 | 12.87626 | -79.17755 | 2.44957 | -193.9509 | f´c -3,5 Mpa | f´c= | 175 | kg/cm2
concreto con viruta de torno | CRF.6 | 1.3 | 16.12421 | 6.860695 | 210 | 180.2567 | 152.0488 | 190.9854 | 219.1933 | 9.193331 | -57.95123 | 2.44957 | -126.5106
concreto con viruta de torno | CRF.7 | 1.6 | 18.63097 | 9.438472 | 210 | 199.318 | 173.6621 | 196.9916 | 222.6476 | 12.64755 | -36.33787 | 1.889328 | -68.65415

## concreto sin fibras
Mezcla | # Cilindro | Fecha moldeo (DD-MM-AAAA) | Fecha falla (DD-MM-AAAA) | Edad cilindro | Diametro superior (CM) |  | Diametro inferior (CM) |  | Diametro promedio (cm) | Altura (cm) |  | Altura promedio cm | Area del cilindro (cm2) | Peso (kg) | ɤ concreto (kg/m3) | Velocidad de apl. Carga (kg/cm2) | carga aplicada por la maquina (kg) | Esfuerzo maximo cilindro (kgf/cm2) | Esfuerzo maximo cilindro (Mpa) | Esfuerzo Calculado (kg/cm2) | Tipo de falla
[5 empty] | D1 | D2 | D1 | D2 |  | h1 | h2
concreto simple ( sin fibras) | II S2 | 2017-03-21 | 2017-04-18 | 28 | 15.35 | 15.38 | 15.45 | 15.35 | 15.3825 | 30.2 | 30.25 | 30.225 | 185.8419 | 12.836 | 2285.176 | 6.4 | 38727 | 211.6 | 21.16 | 208.3868 | 4
| S1 | 2017-03-21 | 2017-04-18 | 28 | 15.34 | 15.38 | 15.39 | 15.37 | 15.37 | 30.15 | 30.1 | 30.125 | 185.54 | 12.75 | 2281.106 | 4.2 | 38066 | 213.1 | 21.31 | 205.1633 | 5
| S6 | 2017-03-21 | 2017-04-18 | 28 | 15.27 | 15.39 | 15.34 | 15.36 | 15.34 | 30.2 | 30.22 | 30.21 | 184.8164 | 12.736 | 2281.086 | 23.7 | 32707 | 185.1 | 18.51 | 176.9702 | 5
| S7 | 2017-03-21 | 2017-04-18 | 28 | 15.25 | 15.2 | 15.17 | 15.28 | 15.225 | 30.15 | 30.2 | 30.175 | 182.0558 | 12.53 | 2280.864 | 9.2 | 39564 | 221.8 | 22.18 | 217.318 | 6
| S8 | 2017-03-21 | 2017-04-18 | 28 | 15.32 | 15.22 | 15.31 | 15.36 | 15.3025 | 30.4 | 30.4 | 30.4 | 183.9139 | 12.742 | 2279.026 | 8.4 | 38273 | 213.1 | 21.31 | 208.1028 | 4
| S9 | 2017-03-21 | 2017-04-18 | 28 | 15.27 | 15.39 | 15.37 | 15.39 | 15.355 | 30.2 | 30.3 | 30.25 | 185.1781 | 12.712 | 2269.337 | 14.3 | 35481 | 199.6 | 19.96 | 191.6048 | 6
| S13 | 2017-03-21 | 2017-04-18 | 28 | 15.32 | 15.43 | 15.36 | 15.35 | 15.365 | 30.15 | 30.1 | 30.125 | 185.4193 | 12.766 | 2285.456 | 1.3 | 38907 | 215.4 | 21.54 | 209.8325 | 6
| S14 | 2017-03-21 | 2017-04-18 | 28 | 15.31 | 15.36 | 15.37 | 15.34 | 15.345 | 30.4 | 30.5 | 30.45 | 184.9369 | 12.774 | 2268.381 | 7.5 | 39062 | 219.1 | 21.91 | 211.2179 | 5
| S10 | 2017-03-21 | 2017-04-18 | 28 | 15.42 | 15.41 | 15.4 | 15.41 | 15.41 | 30.3 | 30.3 | 30.3 | 186.507 | 12.828 | 2269.975 | 8.2 | 40862 | 223.2 | 22.32 | 219.091 | 5
| S4 | 2017-03-21 | 2017-04-18 | 28 | 15.41 | 15.36 | 15.21 | 15.33 | 15.3275 | 29.65 | 29.7 | 29.675 | 184.5154 | 12.494 | 2281.804 | 4.6 | 38589 | 215.6 | 21.56 | 209.1371 | 5
| S11 | 2017-03-21 | 2017-04-18 | 28 | 15.36 | 15.44 | 15.38 | 15.39 | 15.3925 | 29.95 | 29.95 | 29.95 | 186.0836 | 12.628 | 2265.842 | 31.9 | 35759 | 202.3 | 20.23 | 192.1663 | 5
| S2 | 2017-03-21 | 2017-04-18 | 28 | 15.28 | 15.23 | 15.27 | 15.16 | 15.235 | 29.4 | 29.35 | 29.375 | 182.295 | 12.244 | 2286.497 | 7.1 | 40984 | 230.6 | 23.06 | 224.8224 | 4
| S12 | 2017-03-21 | 2017-04-18 | 28 | 15.41 | 15.29 | 15.33 | 15.31 | 15.335 | 30.5 | 30.3 | 30.4 | 184.696 | 12.728 | 2266.883 | 5.9 | 36470 | 204.9 | 20.49 | 197.4596 | 5
| S37 | 2017-03-21 | 2017-04-18 | 28 | 15.25 | 15.24 | 15.3 | 15.32 | 15.2775 | 30.1 | 30.2 | 30.15 | 183.3135 | 12.774 | 2311.24 | 1.6 | 35966 | 203.3 | 20.33 | 196.1994 | 6
| S33 | 2017-03-21 | 2017-04-18 | 28 | 15.21 | 15.19 | 15.27 | 15.19 | 15.215 | 30.4 | 30.4 | 30.4 | 181.8167 | 12.806 | 2316.894 | 5.7 | 39943 | 228.4 | 22.84 | 219.6883 | 6
| S-15 | 2017-03-21 | 2017-04-18 | 28 | 15.35 | 15.34 | 15.44 | 15.41 | 15.385 | 29.8 | 29.8 | 29.8 | 185.9024 | 12.778 | 2306.544 | 7.5 | 36718 | 212.8 | 21.28 | 197.5123 | 4
| S22 | 2017-03-21 | 2017-04-18 | 28 | 15.22 | 15.17 | 15.16 | 15.24 | 15.1975 | 29.9 | 29.8 | 29.85 | 181.3987 | 12.688 | 2343.229 | 28.3 | 36883 | 208.6 | 20.86 | 203.3256 | 4
| S26 | 2017-03-21 | 2017-04-18 | 28 | 15.18 | 15.19 | 15.21 | 15.22 | 15.2 | 30.1 | 30.11 | 30.105 | 181.4584 | 12.342 | 2259.279 | 2.1 | 35928 | 201.5 | 20.15 | 197.9958 | 4
| S-0.4 | 2017-03-21 | 2017-04-18 | 28 | 15.37 | 15.35 | 15.31 | 15.36 | 15.3475 | 30.4 | 30.3 | 30.35 | 184.9972 | 12.88 | 2293.993 | 0.3 | 35983 | 200.9 | 20.09 | 194.5056 | 4
| S-14 | 2017-03-21 | 2017-04-18 | 28 | 15.25 | 15.53 | 15.35 | 15.26 | 15.3475 | 30.5 | 30.6 | 30.55 | 184.9972 | 12.752 | 2256.326 | 4.1 | 37858 | 211.3 | 21.13 | 204.6409 | 5
| S38 | 2017-03-21 | 2017-04-18 | 28 | 15.27 | 15.19 | 15.34 | 15.23 | 15.2575 | 30.1 | 30.29 | 30.195 | 182.8339 | 11.756 | 2129.452 | 2.2 | 36793 | 208.9 | 20.89 | 201.2373 | 5
| S21 | 2017-03-21 | 2017-04-18 | 28 | 15.19 | 15.23 | 15.26 | 15.18 | 15.215 | 30.2 | 30.1 | 30.15 | 181.8167 | 12.748 | 2325.525 | 6.6 | 36778 | 207.2 | 20.72 | 202.2806 | 6
| S-0.2 | 2017-03-21 | 2017-04-18 | 28 | 15.37 | 15.34 | 15.35 | 15.33 | 15.3475 | 30.2 | 30.2 | 30.2 | 184.9972 | 11.858 | 2122.459 | 21 | 37803 | 212.8 | 21.28 | 204.3436 | 5
| S-0.3 | 2017-03-21 | 2017-04-18 | 28 | 15.32 | 15.33 | 15.3 | 15.33 | 15.32 | 30.25 | 30 | 30.125 | 184.3348 | 12.782 | 2301.783 | 4.1 | 38683 | 211.5 | 21.15 | 209.8518 | 5
| S25 | 2017-03-21 | 2017-04-18 | 28 | 15.19 | 15.19 | 15.16 | 15.2 | 15.185 | 30.36 | 30.24 | 30.3 | 181.1004 | 12.78 | 2328.996 | 0.4 | 35978 | 206.4 | 20.64 | 198.6633 | 6
| S34 | 2017-03-21 | 2017-04-18 | 28 | 15.37 | 15.26 | 15.3 | 15.22 | 15.2875 | 30.15 | 30.1 | 30.125 | 183.5536 | 12.788 | 2312.665 | 0.3 | 37007 | 216.5 | 21.65 | 201.6142 | 6
| S39 | 2017-03-21 | 2017-04-18 | 28 | 15.27 | 15.32 | 15.28 | 15.26 | 15.2825 | 30.25 | 30.2 | 30.225 | 183.4335 | 12.81 | 2310.49 | 8.1 | 36516 | 210.2 | 21.02 | 199.0694 | 6
| S-23 | 2017-03-21 | 2017-04-18 | 28 | 15.33 | 15.3 | 15.26 | 15.34 | 15.3075 | 30.1 | 30.05 | 30.075 | 184.0341 | 12.72 | 2298.175 | 1.8 | 38689 | 216.9 | 21.69 | 210.2273 | 4
| S-12 | 2017-03-21 | 2017-04-18 | 28 | 15.34 | 15.36 | 15.32 | 15.28 | 15.325 | 30.24 | 30.35 | 30.295 | 184.4552 | 12.708 | 2274.131 | 0.9 | 40128 | 223.5 | 22.35 | 217.5488 | 4
| S-19 | 2017-03-21 | 2017-04-18 | 28 | 15.39 | 15.49 | 15.46 | 15.44 | 15.445 | 30.35 | 30.3 | 30.325 | 187.3552 | 12.96 | 2281.069 | 2.2 | 36252 | 207.4 | 20.74 | 193.4934 | 5
| S27 | 2017-03-21 | 2017-04-18 | 28 | 15.29 | 15.27 | 15.28 | 15.22 | 15.265 | 30.39 | 30.29 | 30.34 | 183.0137 | 12.756 | 2297.288 | 0.9 | 37957 | 216.5 | 21.65 | 207.3998 | 6
|  |  |  | 28 | 15.30548 | 15.31516 | 15.3129 | 15.30419 | 15.30944 | 30.17548 | 30.16129 | 30.16839 | 184.0843 | 12.65981 | 2279.709 | 7.445161 | 37590.77 | 211.6129 | 21.16129 | 204.2216
[11 empty] | media |  | 21.16129
[11 empty] | desviacion estandar |  | 0.9199701 | [7 empty] | 4 | 9
[11 empty] | coeficiente de variacion |  | 4.34742 | % | [6 empty] | 6 | 10
[11 empty] | rango |  | 4.55 | [7 empty] | 5 | 12
[11 empty] | minimo |  | 18.51
[11 empty] | maximo |  | 23.06
[11 empty] | # datos |  | 31 |  | clases | corte | frecuencia | puntos | valor | FDM
[11 empty] | nooclases |  | 5.567764 |  | 1 | 19.26833 | 1 | 1 | 18.62974 | 0.008813458
[11 empty] | clases |  | 6 |  | 2 | 20.02667 | 1 | 2 | 18.74947 | 0.01264951
[11 empty] | incremento |  | 0.7583333 |  | 3 | 20.785 | 8 | 3 | 18.86921 | 0.01784016
[11 empty] | desviacion pad |  | 0.9050102 | 9.050102 | 4 | 21.54333 | 11 | 4 | 18.98895 | 0.02472417
[11 empty] | INCREMENTO2 |  | 0.1197368 |  | 5 | 22.30167 | 6 | 5 | 19.10868 | 0.03366996
[15 empty] | 6 | 23.06 | 4 | 6 | 19.22842 | 0.04505692
[8 empty] | calificacion obtenida |  | f´c requerido |  | 210 | kg/cm2 |  |  |  |  | 7 | 19.34816 | 0.05924863
[10 empty] | f´c obtenida 1 |  | 225.5262 | kg/cm2 |  |  |  |  | 8 | 19.46789 | 0.07655842
[10 empty] | f´c obtenida 2 |  | 199.4858 | kg/cm2 |  |  |  |  | 9 | 19.58763 | 0.0972088
[18 empty] | 10 | 19.70737 | 0.1212875
[18 empty] | 11 | 19.82711 | 0.1487046
[18 empty] | 12 | 19.94684 | 0.1791558
[18 empty] | 13 | 20.06658 | 0.2120973
[10 empty] | t | 0.1782193 | [6 empty] | 14 | 20.18632 | 0.2467387
[8 empty] | rediseño |  | caso 1 | f´cr | 196.0867 | [5 empty] | 15 | 20.30605 | 0.2820573
[10 empty] | caso2 | f´cr | 222.1271 | [5 empty] | 16 | 20.42579 | 0.3168365
[8 empty] | factor de sobrediseño |  |  | 12.12714 | kg/cm2 | [5 empty] | 17 | 20.54553 | 0.3497286
[18 empty] | 18 | 20.66526 | 0.3793368
[8 empty] | exceso de diseño |  |  | -10.51423 | kg/cm2 | [5 empty] | 19 | 20.785 | 0.404312
[10 empty] | cemento | 352 | kg/m3 | [5 empty] | 20 | 20.90474 | 0.423454
[7 empty] | factor de eficiencia material cementante |  |  |  | 1.663415 | kg/m3 | [5 empty] | 21 | 21.02447 | 0.4358066
[7 empty] | exceso de material cementante |  |  |  | -17.48953 | kg/m3 | [5 empty] | 22 | 21.14421 | 0.4407367
[7 empty] | cantidad de cemento necesaria |  |  |  | 17.48953 | kg | [5 empty] | 23 | 21.26395 | 0.4379884
[18 empty] | 24 | 21.38368 | 0.4277045
[18 empty] | 25 | 21.50342 | 0.4104148
[18 empty] | 26 | 21.62316 | 0.3869903
[18 empty] | 27 | 21.74289 | 0.358571
[18 empty] | 28 | 21.86263 | 0.3264736
[18 empty] | 29 | 21.98237 | 0.2920914
[18 empty] | 30 | 22.10211 | 0.2567956
[18 empty] | 31 | 22.22184 | 0.2218473
[18 empty] | 32 | 22.34158 | 0.1883297
[18 empty] | 33 | 22.46132 | 0.1571018
[18 empty] | 34 | 22.58105 | 0.128778
[18 empty] | 35 | 22.70079 | 0.1037289
[18 empty] | 36 | 22.82053 | 0.08210244
[18 empty] | 37 | 22.94026 | 0.06385724
[18 empty] | 38 | 23.06 | 0.04880476
[18 empty] | 39 | 23.17974 | 0.03665322
[18 empty] | 40 | 23.29947 | 0.02704954
[18 empty] | 41 | 23.41921 | 0.01961579
[18 empty] | 42 | 23.53895 | 0.01397814
[18 empty] | 43 | 23.65868 | 0.009787932
[18 empty] | 44 | 23.77842 | 0.006734889
[18 empty] | 45 | 23.89816 | 0.004553736
[18 empty] | 46 | 24.01789 | 0.003025542
[18 empty] | 47 | 24.13763 | 0.001975315
[18 empty] | 48 | 24.25737 | 0.001267265
[18 empty] | 49 | 24.37711 | 0.0007989075
[18 empty] | 50 | 24.49684 | 0.0004949069
[18 empty] | 51 | 24.61658 | 0.0003012648
[18 empty] | 52 | 24.73632 | 0.0001802068
[18 empty] | 53 | 24.85605 | 0.0001059234
[18 empty] | 54 | 24.97579 | 6.118013e-05
[18 empty] | 55 | 25.09553 | 3.472377e-05
[18 empty] | 56 | 25.21526 | 1.936606e-05
[18 empty] | 57 | 25.335 | 1.061338e-05
[18 empty] | 58 | 25.45474 | 5.715627e-06
[18 empty] | 59 | 25.57447 | 3.024628e-06
[18 empty] | 60 | 25.69421 | 1.572817e-06
[18 empty] | 61 | 25.81395 | 8.036779e-07
[18 empty] | 62 | 25.93368 | 4.035375e-07
[18 empty] | 63 | 26.05342 | 1.991057e-07
[18 empty] | 64 | 26.17316 | 9.653425e-08
[18 empty] | 65 | 26.29289 | 4.599144e-08
[18 empty] | 66 | 26.41263 | 2.153132e-08
[18 empty] | 67 | 26.53237 | 9.905172e-09
[18 empty] | 68 | 26.65211 | 4.477663e-09
[18 empty] | 69 | 26.77184 | 1.989018e-09
[18 empty] | 70 | 26.89158 | 8.68208e-10
[18 empty] | 71 | 27.01132 | 3.723976e-10
[18 empty] | 72 | 27.13105 | 1.569596e-10
[18 empty] | 73 | 27.25079 | 6.5008e-11
[18 empty] | 74 | 27.37053 | 2.645718e-11
[18 empty] | 75 | 27.49026 | 1.05808e-11
[18 empty] | 76 | 27.61 | 4.158062e-12
[18 empty] | 77 | 27.72974 | 1.605689e-12
[18 empty] | 78 | 27.84947 | 6.092983e-13
[18 empty] | 79 | 27.96921 | 2.271937e-13
[18 empty] | 80 | 28.08895 | 8.324547e-14
Note on K68: ADMIN: probabilidad que aparescan pruebas por debajo de f´cr
Note on L73: ADMIN: en este caso se ha obtenido un defecto de diseño (signo negativo), esto quiere decir que la resistencia promedio del concreto analizado se debe incrementar un xx
Note on L76: ADMIN: se ha encontrado que el exceso de material cementyante para el concreto evaluado en el periodo analizado es de XXX de cemento (negativo es un faltante de cemento). En conclusion xxxx es la cantidad aproximada en la que se debe incrementar el contenido de cemento por metro cubico para mejorar el diseño de mezcla y de esta manera asegurar que el concreto califique para la resistencia especifica

## AR I
Mezcla | # Cilindro | Fecha moldeo (DD-MM-AAAA) | Fecha falla (DD-MM-AAAA) | Edad cilindro | Diametro superior (CM) |  | Diametro inferior (CM) |  | Diametro promedio (cm) | Altura (cm) |  | Altura promedio cm | Area del cilindro (cm2) | Peso (kg) | ɤ concreto (kg/m3) | Velocidad de apl. Carga (kg/cm2) | carga aplicada por la maquina (kg) | Esfuerzo maximo cilindro (kgf/cm2) | Esfuerzo maximo cilindro (Mpa) | Esfuerzo Calculado (kg/cm2) | Tipo de falla
[5 empty] | D1 | D2 | D1 | D2 |  | h1 | h2
CONCRETO CON FIBRA DE VIDRIO AR | AR 12 | 2017-03-24 | 2017-04-21 | 28 | 15.25 | 15.23 | 15.27 | 15.25 | 15.25 | 30.2 | 30.1 | 30.15 | 182.6542 | 12.596 | 2287.261 | 2.81 | 37873 | 210.2 | 21.02 | 207.3481
| AR 11 | 2017-03-24 | 2017-04-21 | 28 | 15.14 | 15.39 | 15.3 | 15.27 | 15.275 | 30.2 | 30.2 | 30.2 | 183.2535 | 12.602 | 2277.09 | 1.81 | 36653 | 201.47 | 20.147 | 200.0125
| AR 20 | 2017-03-24 | 2017-04-21 | 28 | 15.11 | 15.24 | 15.28 | 15.12 | 15.1875 | 30.3 | 30.25 | 30.275 | 181.1601 | 12.588 | 2295.145 | 0.45 | 34867 | 198.88 | 19.888 | 192.4652
| AR 14 | 2017-03-24 | 2017-04-21 | 28 | 15.26 | 15.23 | 15.22 | 15.21 | 15.23 | 30.25 | 30.3 | 30.275 | 182.1754 | 12.62 | 2288.155 | 0.54 | 35966 | 205.1 | 20.51 | 197.4251
| AR 19 | 2017-03-24 | 2017-04-21 | 28 | 15.19 | 15.22 | 15.21 | 15.2 | 15.205 | 30.5 | 30.5 | 30.5 | 181.5778 | 12.652 | 2284.529 | 0.21 | 36336 | 206.85 | 20.685 | 200.1126
| AR 17 | 2017-03-24 | 2017-04-21 | 28 | 15.21 | 15.2 | 15.17 | 15.22 | 15.2 | 30.3 | 30.4 | 30.35 | 181.4584 | 12.606 | 2288.978 | 1.88 | 39937 | 224.89 | 22.489 | 220.089
| AR 18 | 2017-03-24 | 2017-04-21 | 28 | 15.19 | 15.19 | 15.22 | 15.19 | 15.1975 | 30.5 | 30.4 | 30.45 | 181.3987 | 12.608 | 2282.573 | 0.8 | 35758 | 203.63 | 20.363 | 197.1238
| AR 13 | 2017-03-24 | 2017-04-21 | 28 | 15.14 | 15.21 | 15.24 | 15.19 | 15.195 | 30.1 | 30.2 | 30.15 | 181.339 | 12.572 | 2299.46 | 0.99 | 38954 | 218.08 | 21.808 | 214.8131
| AR 15 | 2017-03-24 | 2017-04-21 | 28 | 15.22 | 15.24 | 15.25 | 15.17 | 15.22 | 30 | 30.1 | 30.05 | 181.9362 | 12.56 | 2297.344 | 1.74 | 37561 | 208.28 | 20.828 | 206.4515
| AR 21 | 2017-03-24 | 2017-04-21 | 28 | 15.22 | 15.19 | 15.21 | 15.2 | 15.205 | 30.4 | 30.4 | 30.4 | 181.5778 | 12.638 | 2289.507 | 1.45 | 36812 | 206.2 | 20.62 | 202.734
| AR 16 | 2017-03-24 | 2017-04-21 | 28 | 15.29 | 15.27 | 15.19 | 15.31 | 15.265 | 30.3 | 30.3 | 30.3 | 183.0137 | 12.694 | 2289.14 | 1.36 | 38265 | 210.88 | 21.088 | 209.0828
| AR 5 | 2017-03-24 | 2017-04-21 | 28 | 15.29 | 15.37 | 15.31 | 15.32 | 15.3225 | 30.3 | 30.3 | 30.3 | 184.395 | 12.154 | 2175.342 | 7.7 | 35851 | 194.8 | 19.48 | 194.425
| AR 3 | 2017-03-24 | 2017-04-21 | 28 | 15.39 | 15.33 | 15.37 | 15.36 | 15.3625 | 30.6 | 30.6 | 30.6 | 185.359 | 12.27 | 2163.264 | 25.8 | 39637 | 215.7 | 21.57 | 213.8391
| AR 10 | 2017-03-24 | 2017-04-21 | 28 | 15.36 | 15.34 | 15.31 | 15.27 | 15.32 | 30.5 | 30.5 | 30.5 | 184.3348 | 12.294 | 2186.684 | 0.5 | 38453 | 209.67 | 20.967 | 208.6041
| AR 6 | 2017-03-24 | 2017-04-21 | 28 | 15.21 | 15.23 | 15.2 | 15.19 | 15.2075 | 30.4 | 30.3 | 30.35 | 181.6375 | 11.938 | 2165.546 | 0.4 | 37916 | 211.2 | 21.12 | 208.7454
| AR 10 | 2017-03-24 | 2017-04-21 | 28 | 15.44 | 15.5 | 15.53 | 15.49 | 15.49 | 30.4 | 30.4 | 30.4 | 188.4485 | 12.456 | 2174.264 | 30.9 | 41517 | 226.2 | 22.62 | 220.3095
| AR 7 | 2017-03-24 | 2017-04-21 | 28 | 15.32 | 15.3 | 15.42 | 15.29 | 15.3325 | 30.5 | 30.4 | 30.45 | 184.6358 | 12.192 | 2168.562 | 16 | 36094 | 197.7 | 19.77 | 195.4876
| AR 8 | 2017-03-24 | 2017-04-21 | 28 | 15.31 | 15.38 | 15.35 | 15.36 | 15.35 | 30.5 | 30.3 | 30.4 | 185.0575 | 12.178 | 2164.69 | 14.7 | 37809 | 205.2 | 20.52 | 204.3095
| AR 2 | 2017-03-24 | 2017-04-21 | 28 | 15.09 | 15.3 | 15.19 | 15.27 | 15.2125 | 30.4 | 30.4 | 30.4 | 181.757 | 12.002 | 2172.146 | 13.4 | 37145 | 206.6 | 20.66 | 204.3663
| AR 4 | 2017-03-24 | 2017-04-21 | 28 | 15.42 | 15.31 | 15.5 | 15.33 | 15.39 | 30.5 | 30.4 | 30.45 | 186.0232 | 12.288 | 2169.336 | 12.7 | 39876 | 219.5 | 21.95 | 214.3604
| AR 9 | 2017-03-24 | 2017-04-21 | 28 | 15.33 | 15.35 | 15.34 | 15.45 | 15.3675 | 30.5 | 30.5 | 30.5 | 185.4797 | 12.348 | 2182.732 | 16.1 | 37031 | 204.75 | 20.475 | 199.6499
| AR 22 | 2017-03-24 | 2017-04-21 | 28 | 15.22 | 15.2 | 15.21 | 15.3 | 15.2325 | 30.7 | 30.7 | 30.7 | 182.2352 | 12.612 | 2254.308 | 21.1 | 41096 | 225.75 | 22.575 | 225.5108
| AR 30 | 2017-03-24 | 2017-04-21 | 28 | 15.1 | 15.1 | 15.2 | 15.3 | 15.175 | 30.4 | 30.6 | 30.5 | 180.862 | 12.748 | 2310.973 | 17 | 37655 | 212.5 | 21.25 | 208.1974
| AR 31 | 2017-03-24 | 2017-04-21 | 28 | 15.16 | 15.14 | 15.2 | 15.21 | 15.1775 | 30.4 | 30.4 | 30.4 | 180.9216 | 12.848 | 2335.993 | 17.5 | 36119.7 | 203.9 | 20.39 | 199.6429
| AR 28 | 2017-03-24 | 2017-04-21 | 28 | 15.28 | 15.27 | 15.3 | 15.3 | 15.2875 | 30.5 | 30.5 | 30.5 | 183.5536 | 12.608 | 2252.079 | 23.3 | 36830 | 203.3 | 20.33 | 200.6499
| AR 23 | 2017-03-24 | 2017-04-21 | 28 | 15.14 | 15.32 | 15.24 | 15.23 | 15.2325 | 30.45 | 30.5 | 30.475 | 182.2352 | 12.734 | 2292.92 | 1.4 | 38678 | 215.6 | 21.56 | 212.2422
| AR 29 | 2017-03-24 | 2017-04-21 | 28 | 15.32 | 15.2 | 15.28 | 15.24 | 15.26 | 30.7 | 30.4 | 30.55 | 182.8938 | 12.722 | 2276.907 | 5.4 | 38812 | 215.7 | 21.57 | 212.2106
| AR 27 | 2017-03-24 | 2017-04-21 | 28 | 15.14 | 15.31 | 15.29 | 15.35 | 15.2725 | 30.4 | 30.55 | 30.475 | 183.1935 | 12.712 | 2276.984 | 37.9 | 39230 | 216.8 | 21.68 | 214.1451
| AR 24 | 2017-03-24 | 2017-04-21 | 28 | 15.35 | 15.31 | 15.31 | 15.32 | 15.3225 | 30.6 | 30.6 | 30.6 | 184.395 | 12.71 | 2252.553 | 16.8 | 38767 | 210.9 | 21.09 | 210.2389
| AR 26 | 2017-03-24 | 2017-04-21 | 28 | 15.27 | 15.38 | 15.36 | 15.31 | 15.33 | 30.5 | 30.5 | 30.5 | 184.5756 | 12.74 | 2263.057 | 40.9 | 39343 | 213.3 | 21.33 | 213.1539
| AR 25 | 2017-03-24 | 2017-04-21 | 28 | 15.29 | 15.27 | 15.28 | 15.22 | 15.265 | 30.39 | 30.29 | 30.34 | 183.0137 | 12.756 | 2297.288 | 0.9 | 40157 | 220.2 | 22.02 | 219.4208
|  |  |  | 28 | 15.24677 | 15.27484 | 15.28226 | 15.27226 | 15.26903 | 30.40935 | 30.39645 | 30.4029 | 183.1146 | 12.51761 | 2248.865 | 10.78839 | 37967.7 | 210.4429 | 21.04429 | 207.328
[11 empty] | media |  | 21.04429
[11 empty] | desviacion estandar |  | 0.8090156 |  |  |  |  | punto | valor | FDM
[11 empty] | coeficiente de variacion |  | 3.844347 | % |  |  |  | -4 | 19.14947 | 0.02945741
[11 empty] | rango |  | 0.488 |  |  |  |  | -3 | 19.23211 | 0.03751536
[11 empty] | minimo |  | 19.48 |  |  |  |  | -2 | 19.31474 | 0.04726526
[11 empty] | maximo |  | 22.62 |  |  |  |  | -1 | 19.39737 | 0.05891058
[11 empty] | # datos |  | 31 |  | clases | corte | frecuencia | 0 | 19.48 | 0.07263782
[11 empty] | nooclases |  | 5.567764 |  | 1 | 20.00333 | 3 | 1 | 19.56263 | 0.08860346
[11 empty] | clases |  | 6 |  | 2 | 20.52667 | 7 | 2 | 19.64526 | 0.1069195
[11 empty] | incremento |  | 0.5233333 |  | 3 | 21.05 | 6 | 3 | 19.72789 | 0.1276384
[11 empty] | desviacion pad |  | 0.79586 | 7.9586 | 4 | 21.57333 | 8 | 4 | 19.81053 | 0.1507385
[11 empty] | INCREMENTO2 |  | 0.08263158 |  | 5 | 22.09667 | 4 | 5 | 19.89316 | 0.1761104
[15 empty] | 6 | 22.62 | 3 | 6 | 19.97579 | 0.2035469
[10 empty] | f´c requerido |  | 210 | kg/cm2 |  |  |  |  | 7 | 20.05842 | 0.2327353
[10 empty] | f´c obtenida 1 |  | 226.8994 | kg/cm2 |  |  |  |  | 8 | 20.14105 | 0.2632559
[10 empty] | f´c obtenida 2 |  | 199.7784 | kg/cm2 |  |  |  |  | 9 | 20.22368 | 0.2945862
[18 empty] | 10 | 20.30632 | 0.3261107
[18 empty] | 11 | 20.38895 | 0.3571379
[18 empty] | 12 | 20.47158 | 0.3869236
[18 empty] | 13 | 20.55421 | 0.4146987
[10 empty] | t | 0.0556509 | [6 empty] | 14 | 20.63684 | 0.4397021
[8 empty] | rediseño |  | caso 1 | f´cr | 193.5435 | [5 empty] | 15 | 20.71947 | 0.4612142
[10 empty] | caso2 | f´cr | 220.6645 | [5 empty] | 16 | 20.80211 | 0.4785916
[8 empty] | factor de sobrediseño |  |  | 10.66452 | kg/cm2 | [5 empty] | 17 | 20.88474 | 0.4912989
[18 empty] | 18 | 20.96737 | 0.498936
[8 empty] | exceso de diseño |  |  | -10.22162 | kg/cm2 | [5 empty] | 19 | 21.05 | 0.501259
[10 empty] | cemento | 352 | kg/m3 | [5 empty] | 20 | 21.13263 | 0.4981933
[7 empty] | factor de eficiencia material cementante |  |  |  | 1.672663 | kg/m3 | [5 empty] | 21 | 21.21526 | 0.4898373
[7 empty] | exceso de material cementante |  |  |  | -17.09732 | kg/m3 | [5 empty] | 22 | 21.29789 | 0.4764574
[7 empty] | cantidad de cemento necesaria |  |  |  | 17.09732 | kg | [5 empty] | 23 | 21.38053 | 0.4584739
[18 empty] | 24 | 21.46316 | 0.436439
[18 empty] | 25 | 21.54579 | 0.4110084
[18 empty] | 26 | 21.62842 | 0.3829096
[18 empty] | 27 | 21.71105 | 0.3529068
[18 empty] | 28 | 21.79368 | 0.3217675
[18 empty] | 29 | 21.87632 | 0.2902302
[18 empty] | 30 | 21.95895 | 0.258977
[18 empty] | 31 | 22.04158 | 0.2286116
[18 empty] | 32 | 22.12421 | 0.1996428
[18 empty] | 33 | 22.20684 | 0.1724754
[18 empty] | 34 | 22.28947 | 0.1474074
[18 empty] | 35 | 22.37211 | 0.124632
[18 empty] | 36 | 22.45474 | 0.1042457
[18 empty] | 37 | 22.53737 | 0.08625908
[18 empty] | 38 | 22.62 | 0.07061061
[18 empty] | 39 | 22.70263 | 0.05718123
[18 empty] | 40 | 22.78526 | 0.04580947
[18 empty] | 41 | 22.86789 | 0.03630574
[18 empty] | 42 | 22.95053 | 0.02846516
[18 empty] | 43 | 23.03316 | 0.02207854
[18 empty] | 44 | 23.11579 | 0.01694125
[18 empty] | 45 | 23.19842 | 0.01285993
[18 empty] | 46 | 23.28105 | 0.00965718
[18 empty] | 47 | 23.36368 | 0.007174311
[18 empty] | 48 | 23.44632 | 0.005272644
[18 empty] | 49 | 23.52895 | 0.003833496
[18 empty] | 50 | 23.61158 | 0.002757273
[18 empty] | 51 | 23.69421 | 0.001961927
[18 empty] | 52 | 23.77684 | 0.001381034
[18 empty] | 53 | 23.85947 | 0.00096171
[18 empty] | 54 | 23.94211 | 0.0006625249
[18 empty] | 55 | 24.02474 | 0.0004515216
[18 empty] | 56 | 24.10737 | 0.00030442
[18 empty] | 57 | 24.19 | 0.0002030422
[18 empty] | 58 | 24.27263 | 0.0001339731
[18 empty] | 59 | 24.35526 | 8.745146e-05
[18 empty] | 60 | 24.43789 | 5.647223e-05
[18 empty] | 61 | 24.52053 | 3.607623e-05
[18 empty] | 62 | 24.60316 | 2.279952e-05
[18 empty] | 63 | 24.68579 | 1.425438e-05
[18 empty] | 64 | 24.76842 | 8.816366e-06
[18 empty] | 65 | 24.85105 | 5.394473e-06
[18 empty] | 66 | 24.93368 | 3.265327e-06
[18 empty] | 67 | 25.01632 | 1.955342e-06
[18 empty] | 68 | 25.09895 | 1.158343e-06
[18 empty] | 69 | 25.18158 | 6.788437e-07
[18 empty] | 70 | 25.26421 | 3.935688e-07
[18 empty] | 71 | 25.34684 | 2.257304e-07
[18 empty] | 72 | 25.42947 | 1.280789e-07
[18 empty] | 73 | 25.51211 | 7.189247e-08
[18 empty] | 74 | 25.59474 | 3.992157e-08
[18 empty] | 75 | 25.67737 | 2.193058e-08
[18 empty] | 76 | 25.76 | 1.19182e-08
[18 empty] | 77 | 25.84263 | 6.407519e-09
[18 empty] | 78 | 25.92526 | 3.407904e-09
[18 empty] | 79 | 26.00789 | 1.793094e-09
[18 empty] | 80 | 26.09053 | 9.333339e-10
Note on K68: ADMIN: probabilidad que aparescan pruebas por debajo de f´cr
Note on L73: ADMIN: en este caso se ha obtenido un defecto de diseño (signo negativo), esto quiere decir que la resistencia promedio del concreto analizado se debe incrementar un xx
Note on L76: ADMIN: se ha encontrado que el exceso de material cementyante para el concreto evaluado en el periodo analizado es de XXX de cemento (negativo es un faltante de cemento). En conclusion xxxx es la cantidad aproximada en la que se debe incrementar el contenido de cemento por metro cubico para mejorar el diseño de mezcla y de esta manera asegurar que el concreto califique para la resistencia especifica

## AR II
Mezcla | # Cilindro | Fecha moldeo (DD-MM-AAAA) | Fecha falla (DD-MM-AAAA) | Edad cilindro | Diametro superior (CM) |  | Diametro inferior (CM) |  | Diametro promedio (cm) | Altura (cm) |  | Altura promedio cm | Area del cilindro (cm2) | Peso (kg) | ɤ concreto (kg/m3) | Velocidad de apl. Carga (kg/cm2) | carga aplicada por la maquina (kg) | Esfuerzo maximo cilindro (kgf/cm2) | Esfuerzo maximo cilindro (Mpa) | Esfuerzo Calculado (kg/cm2) | Tipo de falla
[5 empty] | D1 | D2 | D1 | D2 |  | h1 | h2
CONCRETO CON FIBRA DE VIDRIO TIPO AR | V.I. -38 | 2017-03-30 | 2017-04-27 | 28 | 15.2 | 15.3 | 15.1 | 15.31 | 15.2275 | 30.3 | 30.4 | 30.35 | 182.1156 | 12.622 | 2283.612 | 7 | 38707 | 216.3 | 21.63 | 212.5409
| V.I. -31 | 2017-03-30 | 2017-04-27 | 28 | 15.1 | 15.35 | 15.4 | 15.3 | 15.2875 | 30.3 | 30.3 | 30.3 | 183.5536 | 12.716 | 2286.362 | 12.3 | 37465 | 209.8 | 20.98 | 204.1094
| V.I. -44 | 2017-03-30 | 2017-04-27 | 28 | 15.2 | 15.3 | 15.32 | 15.32 | 15.285 | 30.2 | 30.1 | 30.15 | 183.4935 | 12.742 | 2303.189 | 4.8 | 41933 | 232.2 | 23.22 | 228.5258
| V.I. -25 | 2017-03-30 | 2017-04-27 | 28 | 15.15 | 15.19 | 15.18 | 15.11 | 15.1575 | 30.3 | 30.2 | 30.25 | 180.4451 | 12.746 | 2335.089 | 24.3 | 35271 | 196.3 | 19.63 | 195.4667
| V.I. -22 | 2017-03-30 | 2017-04-27 | 28 | 15.31 | 15.21 | 15.22 | 15.21 | 15.2375 | 30.1 | 30.1 | 30.1 | 182.3549 | 12.642 | 2303.202 | 0.9 | 38172 | 212.4 | 21.24 | 209.3281
| V.I. -32 | 2017-03-30 | 2017-04-27 | 28 | 15.24 | 15.4 | 15.41 | 15.36 | 15.3525 | 30.3 | 30.4 | 30.35 | 185.1178 | 12.876 | 2291.787 | 19.6 | 33993 | 197.7 | 19.77 | 183.6291
| V.I. -30 | 2017-03-30 | 2017-04-27 | 28 | 15.23 | 15.26 | 15.1 | 15.2 | 15.1975 | 30.45 | 30.4 | 30.425 | 181.3987 | 12.742 | 2308.728 | 2.6 | 38245 | 219.5 | 21.95 | 210.8339
| V.I. -24 | 2017-03-30 | 2017-04-27 | 28 | 15.3 | 15.3 | 15.35 | 15.34 | 15.3225 | 30.6 | 30.5 | 30.55 | 184.395 | 12.76 | 2265.115 | 2.4 | 38314 | 216.3 | 21.63 | 207.7822
| V.I. -33 | 2017-03-30 | 2017-04-27 | 28 | 15.21 | 15.3 | 15.11 | 15.12 | 15.185 | 30.24 | 30.5 | 30.37 | 181.1004 | 12.864 | 2338.901 | 36.1 | 36106 | 201.7 | 20.17 | 199.37
| V.I. -37 | 2017-03-30 | 2017-04-27 | 28 | 15.3 | 15.21 | 15.31 | 15.3 | 15.28 | 30.5 | 30.6 | 30.55 | 183.3735 | 12.826 | 2289.515 | 16.1 | 38048 | 214.9 | 21.49 | 207.4891
| V.I. -36 | 2017-03-30 | 2017-04-27 | 28 | 15.4 | 15.39 | 15.4 | 15.3 | 15.3725 | 30.5 | 30.6 | 30.55 | 185.6004 | 12.888 | 2272.979 | 16.8 | 37973 | 209.5 | 20.95 | 204.5955
| V.I. -34 | 2017-03-30 | 2017-04-27 | 28 | 15.16 | 15.18 | 15.19 | 15.21 | 15.185 | 30.65 | 30.6 | 30.625 | 181.1004 | 12.542 | 2261.368 | 11.8 | 38078 | 217.6 | 21.76 | 210.259
| V.I. -27 | 2017-03-30 | 2017-04-27 | 28 | 15.22 | 15.2 | 15.21 | 15.3 | 15.2325 | 30.7 | 30.7 | 30.7 | 182.2352 | 12.612 | 2254.308 | 21.1 | 34096 | 197.5 | 19.75 | 187.0989
| V.I. -39 | 2017-03-30 | 2017-04-27 | 28 | 15.1 | 15.1 | 15.2 | 15.3 | 15.175 | 30.4 | 30.6 | 30.5 | 180.862 | 12.748 | 2310.973 | 17 | 37655 | 206.5 | 20.65 | 208.1974
| V.I. -35 | 2017-03-30 | 2017-04-27 | 28 | 15.16 | 15.14 | 15.2 | 15.21 | 15.1775 | 30.4 | 30.4 | 30.4 | 180.9216 | 12.848 | 2335.993 | 17.5 | 37419.7 | 209.9 | 20.99 | 206.8283
| V.I. -42 | 2017-03-30 | 2017-04-27 | 28 | 15.28 | 15.27 | 15.3 | 15.3 | 15.2875 | 30.5 | 30.5 | 30.5 | 183.5536 | 12.608 | 2252.079 | 23.3 | 33430 | 189.3 | 18.93 | 182.1267
| V.I. -41 | 2017-03-30 | 2017-04-27 | 28 | 15.24 | 15.21 | 15.3 | 15.38 | 15.2825 | 30.4 | 30.4 | 30.4 | 183.4335 | 12.724 | 2281.767 | 23.2 | 38121 | 210.2 | 21.02 | 207.8192
| V.I. -26 | 2017-03-30 | 2017-04-27 | 28 | 15.31 | 15.29 | 15.3 | 15.32 | 15.305 | 30.5 | 30.55 | 30.525 | 183.974 | 12.728 | 2266.459 | 9.4 | 33181 | 199.8 | 19.98 | 180.357
| V.I. -28 | 2017-03-30 | 2017-04-27 | 28 | 15.32 | 15.3 | 15.3 | 15.3 | 15.305 | 30.35 | 30.3 | 30.325 | 183.974 | 12.706 | 2277.464 | 18.1 | 34765 | 193.8 | 19.38 | 188.9669
| V.I. -29 | 2017-03-30 | 2017-04-27 | 28 | 15.27 | 15.3 | 15.3 | 15.31 | 15.295 | 30.1 | 30.3 | 30.2 | 183.7337 | 12.45 | 2243.745 | 2.4 | 35481 | 195.8 | 19.58 | 193.111
| V.I. 10 | 2017-03-30 | 2017-04-27 | 28 | 15.29 | 15.26 | 15.21 | 15.29 | 15.2625 | 30.4 | 30.5 | 30.45 | 182.9537 | 12.692 | 2278.251 | 8.1 | 33198 | 193.2 | 19.32 | 181.4557
| V.I. -23 | 2017-03-30 | 2017-04-27 | 28 | 15.17 | 15.25 | 15.32 | 15.2 | 15.235 | 30.6 | 30.55 | 30.575 | 182.295 | 12.53 | 2248.07 | 14 | 35867 | 198.5 | 19.85 | 196.7525
| V.I. 13 | 2017-03-30 | 2017-04-27 | 28 | 15.24 | 15.13 | 15.21 | 15.21 | 15.1975 | 30.4 | 30.7 | 30.55 | 181.3987 | 12.446 | 2245.869 | 6.5 | 38023 | 210.3 | 21.03 | 209.6101
| V.I. 8 | 2017-03-30 | 2017-04-27 | 28 | 15.3 | 15.28 | 15.3 | 15.32 | 15.3 | 30.5 | 30.45 | 30.475 | 183.8539 | 12.76 | 2277.373 | 9.8 | 35256 | 197.4 | 19.74 | 191.761
| V.I. -43 | 2017-03-30 | 2017-04-27 | 28 | 15.18 | 15.22 | 15.3 | 15.24 | 15.235 | 30.4 | 30.4 | 30.4 | 182.295 | 12.702 | 2292.048 | 13 | 35111 | 199.2 | 19.92 | 192.6054
| V.I. 9 | 2017-03-30 | 2017-04-27 | 28 | 15.3 | 15.32 | 15.31 | 15.34 | 15.3175 | 30.6 | 30.6 | 30.6 | 184.2747 | 12.63 | 2239.836 | 12.4 | 38603 | 211.9 | 21.19 | 209.4862
| V.I. 11 | 2017-03-30 | 2017-04-27 | 28 | 15.21 | 15.22 | 15.15 | 15.14 | 15.18 | 30.65 | 30.6 | 30.625 | 180.9812 | 12.818 | 2312.654 | 22.7 | 39227 | 219.1 | 21.91 | 216.7463
| V.I. 14 | 2017-03-30 | 2017-04-27 | 28 | 15.28 | 15.3 | 15.21 | 15.14 | 15.2325 | 30.55 | 30.6 | 30.575 | 182.2352 | 12.862 | 2308.393 | 123.8 | 37824 | 210.2 | 21.02 | 207.556
| V.I. 12 | 2017-03-30 | 2017-04-27 | 28 | 15.3 | 15.3 | 15.3 | 15.31 | 15.3025 | 30.4 | 30.6 | 30.5 | 183.9139 | 12.674 | 2259.432 | 20 | 33663 | 197.6 | 19.76 | 183.0367
| V.I.13 | 2017-03-30 | 2017-04-27 | 28 | 15.26 | 15.23 | 15.22 | 15.23 | 15.235 | 30.4 | 30.35 | 30.375 | 182.295 | 12.792 | 2310.188 | 7.4 | 38275 | 221.3 | 22.13 | 209.9619
| V.I. -40 | 2017-03-30 | 2017-04-27 | 28 | 15.26 | 15.21 | 15.27 | 15.3 | 15.26 | 30.4 | 30.4 | 30.4 | 182.8938 | 12.622 | 2270.156 | 37.3 | 33793 | 192.2 | 19.22 | 184.7684
|  |  |  | 28 | 15.24161 | 15.25548 | 15.25806 | 15.26516 | 15.25508 | 30.42226 | 30.45806 | 30.44016 | 182.7783 | 12.70703 | 2284.029 | 18.11935 | 36622.38 | 206.3839 | 20.63839 | 200.3927
[11 empty] | media |  | 20.63839 |  |  |  |  | puntos | valor | FDM
[11 empty] | desviacion estandar |  | 1.047645 |  |  |  |  | -5 | 18.36553 | 0.03401726 | 4 | 9
[11 empty] | coeficiente de variacion |  | 5.076197 | % |  |  |  | -4 | 18.47842 | 0.04305365 | 6 | 10
[11 empty] | rango |  | 0.572 |  |  |  |  | -3 | 18.59132 | 0.05384053 | 5 | 12
[11 empty] | minimo |  | 18.93 |  |  |  |  | -2 | 18.70421 | 0.06652691
[11 empty] | maximo |  | 23.22 |  |  |  |  | -1 | 18.81711 | 0.08122209
[11 empty] | # datos |  | 31 |  | clases | corte | frecuencia | 0 | 18.93 | 0.09798051
[11 empty] | nooclases |  | 5.567764 |  | 1 | 19.645 | 6 | 1 | 19.04289 | 0.1167869
[11 empty] | clases |  | 6 |  | 2 | 20.36 | 8 | 2 | 19.15579 | 0.1375425
[11 empty] | incremento |  | 0.715 |  | 3 | 21.075 | 7 | 3 | 19.26868 | 0.1600548
[11 empty] | desviacion pad |  | 1.030609 | 10.30609 | 4 | 21.79 | 6 | 4 | 19.38158 | 0.1840302
[11 empty] | INCREMENTO2 |  | 0.1128947 |  | 5 | 22.505 | 3 | 5 | 19.49447 | 0.2090732
[15 empty] | 6 | 23.22 | 1 | 6 | 19.60737 | 0.2346909
[10 empty] | f´c requerido |  | 210 | kg/cm2 |  |  |  |  | 7 | 19.72026 | 0.2603052
[10 empty] | f´c obtenida 1 |  | 217.3707 | kg/cm2 |  |  |  |  | 8 | 19.83316 | 0.2852714
[10 empty] | f´c obtenida 2 |  | 192.5737 | kg/cm2 |  |  |  |  | 9 | 19.94605 | 0.3089031
[18 empty] | 10 | 20.05895 | 0.3305028
[18 empty] | 11 | 20.17184 | 0.349395
[18 empty] | 12 | 20.28474 | 0.3649615
[18 empty] | 13 | 20.39763 | 0.3766743
[10 empty] | t | -0.3508729 | [6 empty] | 14 | 20.51053 | 0.384126
[8 empty] | rediseño |  | caso 1 | f´cr | 199.0132 | [5 empty] | 15 | 20.62342 | 0.3870528
[10 empty] | caso2 | f´cr | 223.8102 | [5 empty] | 16 | 20.73632 | 0.3853501
[8 empty] | factor de sobrediseño |  |  | 13.81016 | kg/cm2 | [5 empty] | 17 | 20.84921 | 0.3790787
[18 empty] | 18 | 20.96211 | 0.3684614
[8 empty] | exceso de diseño |  |  | -17.42629 | kg/cm2 | [5 empty] | 19 | 21.075 | 0.3538697
[10 empty] | cemento | 352 | kg/m3 | [5 empty] | 20 | 21.18789 | 0.3358022
[7 empty] | factor de eficiencia material cementante |  |  |  | 1.70556 | kg/m3 | [5 empty] | 21 | 21.30079 | 0.3148563
[7 empty] | exceso de material cementante |  |  |  | -29.72158 | kg/m3 | [5 empty] | 22 | 21.41368 | 0.2916957
[7 empty] | cantidad de cemento necesaria |  |  |  | 29.72158 | kg | [5 empty] | 23 | 21.52658 | 0.2670154
[18 empty] | 24 | 21.63947 | 0.2415079
[18 empty] | 25 | 21.75237 | 0.2158316
[18 empty] | 26 | 21.86526 | 0.1905845
[18 empty] | 27 | 21.97816 | 0.1662834
[18 empty] | 28 | 22.09105 | 0.1433504
[18 empty] | 29 | 22.20395 | 0.1221061
[18 empty] | 30 | 22.31684 | 0.1027697
[18 empty] | 31 | 22.42974 | 0.08546357
[18 empty] | 32 | 22.54263 | 0.07022406
[18 empty] | 33 | 22.65553 | 0.05701374
[18 empty] | 34 | 22.76842 | 0.04573639
[18 empty] | 35 | 22.88132 | 0.03625208
[18 empty] | 36 | 22.99421 | 0.02839179
[18 empty] | 37 | 23.10711 | 0.02197057
[18 empty] | 38 | 23.22 | 0.01679881
[18 empty] | 39 | 23.33289 | 0.01269125
[18 empty] | 40 | 23.44579 | 0.00947369
[18 empty] | 41 | 23.55868 | 0.006987513
[18 empty] | 42 | 23.67158 | 0.00509231
[18 empty] | 43 | 23.78447 | 0.003666872
[18 empty] | 44 | 23.89737 | 0.002608947
[18 empty] | 45 | 24.01026 | 0.001834103
[18 empty] | 46 | 24.12316 | 0.001274004
[18 empty] | 47 | 24.23605 | 0.0008743928
[18 empty] | 48 | 24.34895 | 0.0005929678
[18 empty] | 49 | 24.46184 | 0.0003973237
[18 empty] | 50 | 24.57474 | 0.0002630549
[18 empty] | 51 | 24.68763 | 0.0001720827
[18 empty] | 52 | 24.80053 | 0.0001112286
[18 empty] | 53 | 24.91342 | 7.103704e-05
[18 empty] | 54 | 25.02632 | 4.482721e-05
[18 empty] | 55 | 25.13921 | 2.795036e-05
[18 empty] | 56 | 25.25211 | 1.721955e-05
[18 empty] | 57 | 25.365 | 1.048202e-05
[18 empty] | 58 | 25.47789 | 6.304589e-06
[18 empty] | 59 | 25.59079 | 3.746773e-06
[18 empty] | 60 | 25.70368 | 2.200121e-06
[18 empty] | 61 | 25.81658 | 1.276511e-06
[18 empty] | 62 | 25.92947 | 7.317983e-07
[18 empty] | 63 | 26.04237 | 4.145214e-07
[18 empty] | 64 | 26.15526 | 2.320017e-07
[18 empty] | 65 | 26.26816 | 1.282992e-07
[18 empty] | 66 | 26.38105 | 7.010448e-08
[18 empty] | 67 | 26.49395 | 3.784915e-08
[18 empty] | 68 | 26.60684 | 2.019088e-08
[18 empty] | 69 | 26.71974 | 1.064249e-08
[18 empty] | 70 | 26.83263 | 5.54268e-09
[18 empty] | 71 | 26.94553 | 2.852234e-09
[18 empty] | 72 | 27.05842 | 1.450238e-09
[18 empty] | 73 | 27.17132 | 7.285879e-10
[18 empty] | 74 | 27.28421 | 3.616708e-10
[18 empty] | 75 | 27.39711 | 1.773919e-10
[18 empty] | 76 | 27.51 | 8.596916e-11
[18 empty] | 77 | 27.62289 | 4.116616e-11
[18 empty] | 78 | 27.73579 | 1.947721e-11
[18 empty] | 79 | 27.84868 | 9.105462e-12
[18 empty] | 80 | 27.96158 | 4.205967e-12
Note on K68: ADMIN: probabilidad que aparescan pruebas por debajo de f´cr
Note on L73: ADMIN: en este caso se ha obtenido un defecto de diseño (signo negativo), esto quiere decir que la resistencia promedio del concreto analizado se debe incrementar un xx
Note on L76: ADMIN: se ha encontrado que el exceso de material cementyante para el concreto evaluado en el periodo analizado es de XXX de cemento (negativo es un faltante de cemento). En conclusion xxxx es la cantidad aproximada en la que se debe incrementar el contenido de cemento por metro cubico para mejorar el diseño de mezcla y de esta manera asegurar que el concreto califique para la resistencia especifica

## AR III
Mezcla | # Cilindro | Fecha moldeo (DD-MM-AAAA) | Fecha falla (DD-MM-AAAA) | Edad cilindro | Diametro superior (CM) |  | Diametro inferior (CM) |  | Diametro promedio (cm) | Altura (cm) |  | Altura promedio cm | Area del cilindro (cm2) | Peso (kg) | ɤ concreto (kg/m3) | Velocidad de apl. Carga (kg/cm2) | carga aplicada por la maquina (kg) | Esfuerzo maximo cilindro (kgf/cm2) | Esfuerzo maximo cilindro (Mpa) | Esfuerzo Calculado (kg/cm2) | Tipo de falla
[5 empty] | D1 | D2 | D1 | D2 |  | h1 | h2
CONCRETO CON FIBRA DE VIDRIO AR | V II 11 | 2017-03-27 | 2017-04-24 | 28 | 15.14 | 15.195 | 15.18 | 15.21 | 15.18125 | 30.2 | 30.2 | 30.2 | 181.011 | 12.698 | 2322.862 | 19.7 | 34116 | 52.4 | 18.84747 | 188.4747
| V II 2 | 2017-03-27 | 2017-04-24 | 28 | 15.26 | 15.29 | 15.24 | 15.35 | 15.285 | 30.6 | 30.7 | 30.65 | 183.4935 | 12.706 | 2259.215 | 16.8 | 39105 | 168.6 | 21.31138 | 213.1138
| V II 4 | 2017-03-27 | 2017-04-24 | 28 | 15.28 | 15.3 | 15.36 | 15.31 | 15.3125 | 30.6 | 30.55 | 30.575 | 184.1544 | 12.862 | 2284.336 | 10.1 | 35343 | 200 | 19.19205 | 191.9205
| V II 30 | 2017-03-27 | 2017-04-24 | 28 | 15.14 | 15.32 | 15.24 | 15.23 | 15.2325 | 30.45 | 30.5 | 30.475 | 182.2352 | 12.734 | 2292.92 | 1.4 | 33678 | 190.6 | 18.48051 | 184.8051
| V II 15 | 2017-03-27 | 2017-04-24 | 28 | 15.32 | 15.2 | 15.28 | 15.24 | 15.26 | 30.7 | 30.4 | 30.55 | 182.8938 | 12.722 | 2276.907 | 5.4 | 35812 | 198.7 | 19.58076 | 195.8076
| V II 24 | 2017-03-27 | 2017-04-24 | 28 | 15.14 | 15.31 | 15.29 | 15.35 | 15.2725 | 30.4 | 30.55 | 30.475 | 183.1935 | 12.712 | 2276.984 | 37.9 | 34430 | 194.8 | 18.79433 | 187.9433
| V II 19 | 2017-03-27 | 2017-04-24 | 28 | 15.35 | 15.31 | 15.31 | 15.32 | 15.3225 | 30.6 | 30.6 | 30.6 | 184.395 | 12.71 | 2252.553 | 16.8 | 38077 | 198.9 | 20.64969 | 206.4969
| VII 1 | 2017-03-27 | 2017-04-24 | 28 | 15.27 | 15.38 | 15.36 | 15.31 | 15.33 | 30.5 | 30.5 | 30.5 | 184.5756 | 12.74 | 2263.057 | 40.9 | 37343 | 211.3 | 20.23182 | 202.3182
| VII 37 | 2017-03-27 | 2017-04-24 | 28 | 15.27 | 15.3 | 15.3 | 15.25 | 15.28 | 30.6 | 30.6 | 30.6 | 183.3735 | 12.924 | 2303.239 | 10.7 | 36879 | 201.9 | 20.11141 | 201.1141
| VII 34 | 2017-03-27 | 2017-04-24 | 28 | 15.36 | 15.49 | 15.35 | 15.33 | 15.3825 | 30.8 | 30.9 | 30.85 | 185.8419 | 12.994 | 2266.439 | 11.9 | 39101 | 221.2 | 21.03992 | 210.3992
| VII 40 | 2017-03-27 | 2017-04-24 | 28 | 15.28 | 15.32 | 15.4 | 15.35 | 15.3375 | 30.7 | 30.6 | 30.65 | 184.7562 | 12.754 | 2252.252 | 14.7 | 35666 | 198.4 | 19.30436 | 193.0436
| VII 39 | 2017-03-27 | 2017-04-24 | 28 | 15.25 | 15.5 | 15.41 | 15.42 | 15.395 | 30.6 | 30.8 | 30.7 | 186.1441 | 13.036 | 2281.165 | 10.7 | 33917 | 189.6 | 18.22083 | 182.2083
| VII 35 | 2017-03-27 | 2017-04-24 | 28 | 15.19 | 15.33 | 15.17 | 15.21 | 15.225 | 30.9 | 30.8 | 30.85 | 182.0558 | 12.618 | 2246.626 | 14 | 37966 | 211.4 | 20.85405 | 208.5405
| VII 2 | 2017-03-27 | 2017-04-24 | 28 | 15.34 | 15.39 | 15.42 | 15.35 | 15.375 | 30.5 | 30.6 | 30.55 | 185.6608 | 12.822 | 2260.604 | 14.2 | 38218 | 215.7 | 20.58486 | 205.8486
| VII 33 | 2017-03-27 | 2017-04-24 | 28 | 15.38 | 15.55 | 15.44 | 15.51 | 15.47 | 30.6 | 30.7 | 30.65 | 187.9622 | 13.134 | 2279.796 | 16.8 | 37897 | 211 | 20.16203 | 201.6203
| V II 38 | 2017-03-27 | 2017-04-24 | 28 | 15.25 | 15.19 | 15.09 | 15.39 | 15.23 | 30.8 | 30.9 | 30.85 | 182.1754 | 12.532 | 2229.849 | 4.8 | 37690 | 190.6 | 20.68885 | 206.8885
| VII 3 | 2017-03-27 | 2017-04-24 | 28 | 15.44 | 15.38 | 15.3 | 15.41 | 15.3825 | 30.6 | 30.6 | 30.6 | 185.8419 | 12.912 | 2270.536 | 5.2 | 39806 | 202.6 | 21.41928 | 214.1928
| VII 7 | 2017-03-27 | 2017-04-24 | 28 | 15.36 | 15.44 | 15.38 | 15.39 | 15.3925 | 29.95 | 29.95 | 29.95 | 186.0836 | 12.628 | 2265.842 | 9.4 | 35771 | 202.4 | 19.22308 | 192.2308
| VII 23 | 2017-03-27 | 2017-04-24 | 28 | 15.28 | 15.23 | 15.27 | 15.16 | 15.235 | 29.4 | 29.35 | 29.375 | 182.295 | 12.244 | 2286.497 | 58.5 | 37750 | 207.4 | 20.70819 | 207.0819
| V II 31 | 2017-03-27 | 2017-04-24 | 28 | 15.41 | 15.29 | 15.33 | 15.31 | 15.335 | 30.5 | 30.3 | 30.4 | 184.696 | 12.728 | 2266.883 | 24.1 | 35966 | 187.1 | 19.47308 | 194.7308
| V II 32 | 2017-03-27 | 2017-04-24 | 28 | 15.25 | 15.24 | 15.3 | 15.32 | 15.2775 | 30.1 | 30.2 | 30.15 | 183.3135 | 12.774 | 2311.24 | 23.5 | 38673 | 196.2 | 21.09665 | 210.9665
| V II 17 | 2017-03-27 | 2017-04-24 | 28 | 15.21 | 15.19 | 15.27 | 15.19 | 15.215 | 30.4 | 30.4 | 30.4 | 181.8167 | 12.806 | 2316.894 | 3.8 | 36251 | 199.5 | 19.93821 | 199.3821
| V II 21 | 2017-03-27 | 2017-04-24 | 28 | 15.35 | 15.34 | 15.44 | 15.41 | 15.385 | 29.8 | 29.8 | 29.8 | 185.9024 | 12.778 | 2306.544 | 5.8 | 37818 | 204.4 | 20.34294 | 203.4294
| V II 22 | 2017-03-27 | 2017-04-24 | 28 | 15.22 | 15.17 | 15.16 | 15.24 | 15.1975 | 29.9 | 29.8 | 29.85 | 181.3987 | 12.688 | 2343.229 | 22.8 | 39545 | 195.5 | 21.80005 | 218.0005
| V II 16 | 2017-03-27 | 2017-04-24 | 28 | 15.18 | 15.19 | 15.21 | 15.22 | 15.2 | 30.1 | 30.11 | 30.105 | 181.4584 | 12.342 | 2259.279 | 15.8 | 35517 | 201 | 19.57308 | 195.7308
| V II 25 | 2017-03-27 | 2017-04-24 | 28 | 15.37 | 15.35 | 15.31 | 15.36 | 15.3475 | 30.4 | 30.3 | 30.35 | 184.9972 | 12.88 | 2293.993 | 10.2 | 37628 | 212.3 | 20.33977 | 203.3977
| V II 18 | 2017-03-27 | 2017-04-24 | 28 | 15.25 | 15.53 | 15.35 | 15.26 | 15.3475 | 30.5 | 30.6 | 30.55 | 184.9972 | 12.752 | 2256.326 | 5.4 | 36959 | 203.4 | 19.97814 | 199.7814
| V II 20 | 2017-03-27 | 2017-04-24 | 28 | 15.27 | 15.19 | 15.34 | 15.23 | 15.2575 | 30.1 | 30.29 | 30.195 | 182.8339 | 11.756 | 2129.452 | 30.7 | 35870 | 200.7 | 19.6189 | 196.189
| V II 29 | 2017-03-27 | 2017-04-24 | 28 | 15.17 | 15.25 | 15.32 | 15.2 | 15.235 | 30.6 | 30.55 | 30.575 | 182.295 | 12.53 | 2248.07 | 32.8 | 36949 | 205.7 | 20.26879 | 202.6879
| V II 8 | 2017-03-27 | 2017-04-24 | 28 | 15.24 | 15.13 | 15.21 | 15.21 | 15.1975 | 30.4 | 30.7 | 30.55 | 181.3987 | 12.446 | 2245.869 | 2 | 35386 | 201.3 | 19.50731 | 195.0731
| S27 | 2017-03-21 | 2017-04-18 | 28 | 15.29 | 15.27 | 15.28 | 15.22 | 15.265 | 30.39 | 30.29 | 30.34 | 183.0137 | 12.756 | 2297.288 | 0.9 | 37957 | 216.5 | 21.65 | 207.3998
|  |  |  | 28 | 15.27452 | 15.30855 | 15.30032 | 15.29871 | 15.29552 | 30.40935 | 30.42387 | 30.41661 | 183.7504 | 12.70058 | 2272.476 | 16.05484 | 36873.68 | 196.4871 | 20.09651 | 200.6715
[11 empty] | media |  | 20.09651
[11 empty] | desviacion estandar |  | 0.9234692 |  |  |  |  | punto | valor | FDM
[11 empty] | coeficiente de variacion |  | 4.595172 | % |  |  |  | -4 | 17.84407 | 0.02030887
[11 empty] | rango |  | 0.805 |  |  |  |  | -3 | 17.93826 | 0.02612137
[11 empty] | minimo |  | 18.22083 |  |  |  |  | -2 | 18.03245 | 0.0332382
[11 empty] | maximo |  | 21.80005 |  |  |  |  | -1 | 18.12664 | 0.0418418
[11 empty] | # datos |  | 31 |  | clases | corte | frecuencia | 0 | 18.22083 | 0.05210923
[11 empty] | nooclases |  | 5.567764 |  | 1 | 18.81737 | 3 | 1 | 18.31502 | 0.06420226
[11 empty] | clases |  | 6 |  | 2 | 19.4139 | 4 | 2 | 18.40921 | 0.07825595
[11 empty] | incremento |  | 0.5965358 |  | 3 | 20.01044 | 7 | 3 | 18.5034 | 0.09436606
[11 empty] | desviacion pad |  | 0.9084524 | 9.084524 | 4 | 20.60697 | 7 | 4 | 18.59759 | 0.112576
[11 empty] | INCREMENTO2 |  | 0.09418987 |  | 5 | 21.20351 | 6 | 5 | 18.69178 | 0.1328638
[15 empty] | 6 | 21.80005 | 4 | 6 | 18.78597 | 0.1551313
[10 empty] | f´c requerido |  | 210 | kg/cm2 |  |  |  |  | 7 | 18.88016 | 0.179194
[10 empty] | f´c obtenida 1 |  | 214.7982 | kg/cm2 |  |  |  |  | 8 | 18.97435 | 0.2047758
[10 empty] | f´c obtenida 2 |  | 188.7918 | kg/cm2 |  |  |  |  | 9 | 19.06854 | 0.2315077
[18 empty] | 10 | 19.16273 | 0.2589307
[18 empty] | 11 | 19.25692 | 0.2865055
[18 empty] | 12 | 19.35111 | 0.3136273
[18 empty] | 13 | 19.4453 | 0.3396457
[10 empty] | t | -0.9945381 | [6 empty] | 14 | 19.53949 | 0.3638897
[8 empty] | rediseño |  | caso 1 | f´cr | 196.1669 | [5 empty] | 15 | 19.63368 | 0.3856957
[10 empty] | caso2 | f´cr | 222.1733 | [5 empty] | 16 | 19.72787 | 0.4044372
[8 empty] | factor de sobrediseño |  |  | 12.17326 | kg/cm2 | [5 empty] | 17 | 19.82206 | 0.419555
[18 empty] | 18 | 19.91625 | 0.4305842
[8 empty] | exceso de diseño |  |  | -21.20817 | kg/cm2 | [5 empty] | 19 | 20.01044 | 0.4371783
[10 empty] | cemento | 352 | kg/m3 | [5 empty] | 20 | 20.10463 | 0.4391274
[7 empty] | factor de eficiencia material cementante |  |  |  | 1.751548 | kg/m3 | [5 empty] | 21 | 20.19882 | 0.436369
[7 empty] | exceso de material cementante |  |  |  | -37.14712 | kg/m3 | [5 empty] | 22 | 20.29301 | 0.4289914
[7 empty] | cantidad de cemento necesaria |  |  |  | 37.14712 | kg | [5 empty] | 23 | 20.3872 | 0.4172291
[18 empty] | 24 | 20.48139 | 0.4014506
[18 empty] | 25 | 20.57558 | 0.3821386
[18 empty] | 26 | 20.66977 | 0.3598663
[18 empty] | 27 | 20.76396 | 0.3352685
[18 empty] | 28 | 20.85815 | 0.3090123
[18 empty] | 29 | 20.95234 | 0.281767
[18 empty] | 30 | 21.04653 | 0.2541767
[18 empty] | 31 | 21.14072 | 0.2268365
[18 empty] | 32 | 21.23491 | 0.2002726
[18 empty] | 33 | 21.3291 | 0.1749288
[18 empty] | 34 | 21.42329 | 0.1511585
[18 empty] | 35 | 21.51748 | 0.1292216
[18 empty] | 36 | 21.61167 | 0.1092872
[18 empty] | 37 | 21.70586 | 0.09143969
[18 empty] | 38 | 21.80005 | 0.07568879
[18 empty] | 39 | 21.89424 | 0.06198116
[18 empty] | 40 | 21.98842 | 0.05021336
[18 empty] | 41 | 22.08261 | 0.04024484
[18 empty] | 42 | 22.1768 | 0.03191042
[18 empty] | 43 | 22.27099 | 0.02503147
[18 empty] | 44 | 22.36518 | 0.01942546
[18 empty] | 45 | 22.45937 | 0.01491379
[18 empty] | 46 | 22.55356 | 0.01132754
[18 empty] | 47 | 22.64775 | 0.008511674
[18 empty] | 48 | 22.74194 | 0.006327405
[18 empty] | 49 | 22.83613 | 0.00465337
[18 empty] | 50 | 22.93032 | 0.003385642
[18 empty] | 51 | 23.02451 | 0.002436945
[18 empty] | 52 | 23.1187 | 0.001735329
[18 empty] | 53 | 23.21289 | 0.001222502
[18 empty] | 54 | 23.30708 | 0.0008520173
[18 empty] | 55 | 23.40127 | 0.0005874605
[18 empty] | 56 | 23.49546 | 0.0004007194
[18 empty] | 57 | 23.58965 | 0.0002704167
[18 empty] | 58 | 23.68384 | 0.0001805335
[18 empty] | 59 | 23.77803 | 0.0001192377
[18 empty] | 60 | 23.87222 | 7.791139e-05
[18 empty] | 61 | 23.96641 | 5.036392e-05
[18 empty] | 62 | 24.0606 | 3.220843e-05
[18 empty] | 63 | 24.15479 | 2.03775e-05
[18 empty] | 64 | 24.24898 | 1.275451e-05
[18 empty] | 65 | 24.34317 | 7.897829e-06
[18 empty] | 66 | 24.43736 | 4.838194e-06
[18 empty] | 67 | 24.53155 | 2.932177e-06
[18 empty] | 68 | 24.62574 | 1.758039e-06
[18 empty] | 69 | 24.71993 | 1.042793e-06
[18 empty] | 70 | 24.81412 | 6.119263e-07
[18 empty] | 71 | 24.90831 | 3.552479e-07
[18 empty] | 72 | 25.0025 | 2.040306e-07
[18 empty] | 73 | 25.09669 | 1.159286e-07
[18 empty] | 74 | 25.19088 | 6.51654e-08
[18 empty] | 75 | 25.28507 | 3.62389e-08
[18 empty] | 76 | 25.37926 | 1.993721e-08
[18 empty] | 77 | 25.47345 | 1.085138e-08
[18 empty] | 78 | 25.56764 | 5.843017e-09
[18 empty] | 79 | 25.66183 | 3.112581e-09
[18 empty] | 80 | 25.75602 | 1.640346e-09
Note on K68: ADMIN: probabilidad que aparescan pruebas por debajo de f´cr
Note on L73: ADMIN: en este caso se ha obtenido un defecto de diseño (signo negativo), esto quiere decir que la resistencia promedio del concreto analizado se debe incrementar un xx
Note on L76: ADMIN: se ha encontrado que el exceso de material cementyante para el concreto evaluado en el periodo analizado es de XXX de cemento (negativo es un faltante de cemento). En conclusion xxxx es la cantidad aproximada en la que se debe incrementar el contenido de cemento por metro cubico para mejorar el diseño de mezcla y de esta manera asegurar que el concreto califique para la resistencia especifica

## vidrio E
Mezcla | # Cilindro | Fecha moldeo (DD-MM-AAAA) | Fecha falla (DD-MM-AAAA) | Edad cilindro | Diametro superior (CM) |  | Diametro inferior (CM) |  | Diametro promedio (cm) | Altura (cm) |  | Altura promedio cm | Area del cilindro (cm2) | Peso (kg) | ɤ concreto (kg/m3) | Velocidad de apl. Carga (kg/cm2) | carga aplicada por la maquina (kg) | Esfuerzo maximo cilindro (kgf/cm2) | Esfuerzo maximo cilindro (Mpa) | Esfuerzo Calculado (kg/cm2) | Tipo de falla
[5 empty] | D1 | D2 | D1 | D2 |  | h1 | h2
CONCRETO CON FIBRA DE VIDRIO E | V. III. 20 | 2017-04-25 | 2017-05-23 | 28 | 15.27 | 15.28 | 15.34 | 15.29 | 15.295 | 30.5 | 30.4 | 30.45 | 183.7337 | 12.54 | 2241.41 | 0.2 | 31825 | 177.8 | 17.32126 | 173.2126
| V. III. 25 | 2017-04-25 | 2017-05-23 | 28 | 15.22 | 15.33 | 15.35 | 15.32 | 15.305 | 30.3 | 30.4 | 30.35 | 183.974 | 12.406 | 2221.859 | 2.9 | 28856 | 157.4 | 15.68482 | 156.8482
| V. III. 13 | 2017-04-25 | 2017-05-23 | 28 | 15.32 | 15.44 | 15.38 | 15.37 | 15.3775 | 30.5 | 30.5 | 30.5 | 185.7211 | 12.942 | 2284.758 | 3.8 | 28623 | 154.4 | 15.41182 | 154.1182
| V. III. 7 | 2017-04-25 | 2017-05-23 | 28 | 15.36 | 15.44 | 15.42 | 15.36 | 15.395 | 30.4 | 30.3 | 30.35 | 186.1441 | 12.318 | 2180.38 | 7.5 | 26833 | 145.9 | 14.41518 | 144.1518
| V. III. 40 | 2017-04-25 | 2017-05-23 | 28 | 15.19 | 15.19 | 15.16 | 15.31 | 15.2125 | 30.5 | 30.4 | 30.45 | 181.757 | 12.578 | 2272.654 | 8.9 | 28313 | 155.7 | 15.57739 | 155.7739
| V. III. 17 | 2017-04-25 | 2017-05-23 | 28 | 15.36 | 15.38 | 15.23 | 15.33 | 15.325 | 30.4 | 30.4 | 30.4 | 184.4552 | 12.316 | 2196.369 | 8.7 | 28307 | 154.6 | 15.34628 | 153.4628
| V. III.11 | 2017-04-25 | 2017-05-23 | 28 | 15.3 | 15.28 | 15.26 | 15.23 | 15.2675 | 30.4 | 30.3 | 30.35 | 183.0736 | 12.264 | 2207.231 | 5.5 | 28914 | 158.4 | 15.79365 | 157.9365
| V. III. 29 | 2017-04-25 | 2017-05-23 | 28 | 15.28 | 15.32 | 15.4 | 15.35 | 15.3375 | 30.7 | 30.6 | 30.65 | 184.7562 | 12.754 | 2252.252 | 7.5 | 29169 | 157.8 | 15.78783 | 157.8783 | 2
| V. III. 33 | 2017-04-25 | 2017-05-23 | 28 | 15.3 | 15.28 | 15.3 | 15.32 | 15.3 | 30.5 | 30.45 | 30.475 | 183.8539 | 12.76 | 2277.373 | 3.5 | 27065 | 148.2 | 14.72093 | 147.2093
| V. III. 38 | 2017-04-25 | 2017-05-23 | 28 | 15.26 | 15.21 | 15.26 | 15.21 | 15.235 | 30.1 | 30.9 | 30.5 | 182.295 | 12.71 | 2285.972 | 5 | 26787 | 147.7 | 14.69431 | 146.9431 | 3
| V. III. 35 | 2017-04-25 | 2017-05-23 | 28 | 15.44 | 15.36 | 15.41 | 15.44 | 15.4125 | 30.6 | 30.5 | 30.55 | 186.5675 | 12.772 | 2240.844 | 4.3 | 32983 | 177.6 | 17.67885 | 176.7885 | 2
| V. III. 34 | 2017-04-25 | 2017-05-23 | 28 | 15.11 | 15.29 | 15.08 | 15.19 | 15.1675 | 30.5 | 30.4 | 30.45 | 180.6832 | 12.446 | 2262.167 | 6.5 | 31405 | 173.2 | 17.38125 | 173.8125 | 5
| V. III. -32 | 2017-04-25 | 2017-05-23 | 28 | 15.29 | 15.34 | 15.27 | 15.26 | 15.29 | 30.8 | 30.6 | 30.7 | 183.6136 | 12.716 | 2255.835 | 1.4 | 29619 | 162.4 | 16.13116 | 161.3116 | 5
| V. III. 37 | 2017-04-25 | 2017-05-23 | 28 | 15.34 | 15.41 | 15.37 | 15.39 | 15.3775 | 30.6 | 30.9 | 30.75 | 185.7211 | 12.992 | 2274.938 | 5.1 | 28385 | 152.3 | 15.28367 | 152.8367 | 6
| V. III. 10 | 2017-04-25 | 2017-05-23 | 28 | 15.36 | 15.49 | 15.35 | 15.33 | 15.3825 | 30.8 | 30.9 | 30.85 | 185.8419 | 12.994 | 2266.439 | 5 | 31660 | 171.3 | 17.03598 | 170.3598 | 6
| V. III. 28 | 2017-04-25 | 2017-05-23 | 28 | 15.28 | 15.32 | 15.4 | 15.35 | 15.3375 | 30.7 | 30.6 | 30.65 | 184.7562 | 12.754 | 2252.252 | 5.6 | 29723 | 160.6 | 16.08769 | 160.8769 | 2
| V. III. 26 | 2017-04-25 | 2017-05-23 | 28 | 15.41 | 15.37 | 15.29 | 15.33 | 15.35 | 30.5 | 30.5 | 30.5 | 185.0575 | 12.724 | 2254.328 | 5.4 | 30833 | 166.9 | 16.66131 | 166.6131 | 3
| V. III. 6 | 2017-04-25 | 2017-05-23 | 28 | 15.24 | 15.22 | 15.14 | 15.25 | 15.2125 | 30.5 | 30.7 | 30.6 | 181.757 | 12.63 | 2270.863 | 5 | 27963 | 154.5 | 15.38483 | 153.8483 | 1
| V. III. 5 | 2017-04-25 | 2017-05-23 | 28 | 15.3 | 15.32 | 15.34 | 15.35 | 15.3275 | 30.65 | 30.5 | 30.575 | 184.5154 | 12.808 | 2270.295 | 18.2 | 29296 | 158.7 | 15.87727 | 158.7727
| V. III. 41 | 2017-04-25 | 2017-05-23 | 28 | 15.4 | 15.35 | 15.41 | 15.35 | 15.3775 | 30.8 | 30.6 | 30.7 | 185.7211 | 12.78 | 2241.461 | 3.3 | 31220 | 169.4 | 16.81015 | 168.1015 | 5
| V. III. 22 | 2017-04-25 | 2017-05-23 | 28 | 15.34 | 15.41 | 15.35 | 15.32 | 15.355 | 30.8 | 30.9 | 30.85 | 185.1781 | 13.03 | 2280.866 | 7.9 | 27478 | 148.2 | 14.83869 | 148.3869 | 4
| V. III. 31 | 2017-04-25 | 2017-05-23 | 28 | 15.3 | 15.38 | 15.35 | 15.33 | 15.34 | 30.4 | 30.5 | 30.45 | 184.8164 | 12.744 | 2264.529 | 9.8 | 28953 | 157.1 | 15.66581 | 156.6581 | 2
| V. III. 16 | 2017-04-25 | 2017-05-23 | 28 | 15.35 | 15.3 | 15.31 | 15.32 | 15.32 | 30.5 | 30.7 | 30.6 | 184.3348 | 12.794 | 2268.18 | 0.4 | 30181 | 164.6 | 16.37292 | 163.7292 | 2
| V. III. 2 | 2017-04-25 | 2017-05-23 | 28 | 15.4 | 15.45 | 15.44 | 15.38 | 15.4175 | 30.5 | 30.6 | 30.55 | 186.6886 | 12.946 | 2269.899 | 1.8 | 29036 | 155.4 | 15.55317 | 155.5317 | 5
| V. III. 15 | 2017-04-25 | 2017-05-23 | 28 | 15.4 | 15.31 | 15.42 | 15.37 | 15.375 | 30.5 | 30.4 | 30.45 | 185.6608 | 12.792 | 2262.721 | 3.3 | 28134 | 152.9 | 15.15344 | 151.5344 | 2
| V. III. 19 | 2017-04-25 | 2017-05-23 | 28 | 15.17 | 15.25 | 15.32 | 15.2 | 15.235 | 30.6 | 30.55 | 30.575 | 182.295 | 12.53 | 2248.07 | 14 | 29867 | 164.5 | 16.38388 | 163.8388
| V.III. 8 | 2017-04-25 | 2017-05-23 | 28 | 15.24 | 15.13 | 15.21 | 15.21 | 15.1975 | 30.4 | 30.7 | 30.55 | 181.3987 | 12.446 | 2245.869 | 6.5 | 33823 | 186.3 | 18.64567 | 186.4567
| V. III. 30 | 2017-04-25 | 2017-05-23 | 28 | 15.3 | 15.28 | 15.3 | 15.32 | 15.3 | 30.5 | 30.45 | 30.475 | 183.8539 | 12.76 | 2277.373 | 9.8 | 28256 | 153.4 | 15.36873 | 153.6873
| V. III. 14 | 2017-04-25 | 2017-05-23 | 28 | 15.18 | 15.22 | 15.3 | 15.24 | 15.235 | 30.4 | 30.4 | 30.4 | 182.295 | 12.702 | 2292.048 | 13 | 30111 | 165.2 | 16.51773 | 165.1773
| V. III. 4 | 2017-04-25 | 2017-05-23 | 28 | 15.3 | 15.32 | 15.31 | 15.34 | 15.3175 | 30.6 | 30.6 | 30.6 | 184.2747 | 12.63 | 2239.836 | 12.4 | 30603 | 166.9 | 16.60727 | 166.0727
| V. III. 32 | 2017-04-25 | 2017-05-23 |  | 15.29 | 15.27 | 15.28 | 15.22 | 15.265 | 30.39 | 30.29 | 30.34 | 183.0137 | 12.756 | 2297.288 | 0.9 | 31957 | 174.5 | 17.46154 | 174.6154
|  |  |  | 28 | 15.3 | 15.32065 | 15.31452 | 15.30903 | 15.31105 | 30.5271 | 30.54645 | 30.53677 | 184.1228 | 12.68819 | 2256.657 | 6.229032 | 29554.13 | 161.0903 | 16.05337 | 160.5337
[11 empty] | media |  | 16.05337
[11 empty] | desviacion estandar |  | 0.9883939 |  |  |  |  | punto | valor | FDM
[11 empty] | coeficiente de variacion |  | 6.156924 | % |  |  |  | -4 | 13.96986 | 0.04130768
[11 empty] | rango |  | 0.683 |  |  |  |  | -3 | 14.08119 | 0.05244903
[11 empty] | minimo |  | 14.41518 |  |  |  |  | -2 | 14.19252 | 0.06572803
[11 empty] | maximo |  | 18.64567 |  |  |  |  | -1 | 14.30385 | 0.0812962
[11 empty] | # datos |  | 31 |  | clases | corte | frecuencia | 0 | 14.41518 | 0.0992422
[11 empty] | nooclases |  | 5.567764 |  | 1 | 15.12026 | 4 | 1 | 14.52651 | 0.1195719
[11 empty] | clases |  | 6 |  | 2 | 15.82534 | 12 | 2 | 14.63783 | 0.1421897
[11 empty] | incremento |  | 0.7050819 |  | 3 | 16.53042 | 6 | 3 | 14.74916 | 0.1668837
[11 empty] | desviacion pad |  | 0.9723214 | 9.723214 | 4 | 17.2355 | 4 | 4 | 14.86049 | 0.1933152
[11 empty] | INCREMENTO2 |  | 0.1113287 |  | 5 | 17.94059 | 4 | 5 | 14.97182 | 0.2210165
[15 empty] | 6 | 18.64567 | 1 | 6 | 15.08315 | 0.2493962
[10 empty] | f´c requerido |  | 210 | kg/cm2 |  |  |  |  | 7 | 15.19448 | 0.2777547
[10 empty] | f´c obtenida 1 |  | 172.8786 | kg/cm2 |  |  |  |  | 8 | 15.30581 | 0.305309
[10 empty] | f´c obtenida 2 |  | 147.5046 | kg/cm2 |  |  |  |  | 9 | 15.41713 | 0.3312259
[18 empty] | 10 | 15.52846 | 0.3546627
[18 empty] | 11 | 15.63979 | 0.3748117
[18 empty] | 12 | 15.75112 | 0.3909465
[18 empty] | 13 | 15.86245 | 0.4024649
[10 empty] | t | -5.087443 | [6 empty] | 14 | 15.97378 | 0.4089264
[8 empty] | rediseño |  | caso 1 | f´cr | 197.6551 | [5 empty] | 15 | 16.08511 | 0.4100803
[10 empty] | caso2 | f´cr | 223.0291 | [5 empty] | 16 | 16.19644 | 0.4058813
[8 empty] | factor de sobrediseño |  |  | 13.02911 | kg/cm2 | [5 empty] | 17 | 16.30776 | 0.3964932
[18 empty] | 18 | 16.41909 | 0.3822777
[8 empty] | exceso de diseño |  |  | -62.4954 | kg/cm2 | [5 empty] | 19 | 16.53042 | 0.3637715
[10 empty] | cemento | 352 | kg/m3 | [5 empty] | 20 | 16.64175 | 0.3416527
[7 empty] | factor de eficiencia material cementante |  |  |  | 2.192686 | kg/m3 | [5 empty] | 21 | 16.75308 | 0.3166997
[7 empty] | exceso de material cementante |  |  |  | -137.0328 | kg/m3 | [5 empty] | 22 | 16.86441 | 0.2897456
[7 empty] | cantidad de cemento necesaria |  |  |  | 137.0328 | kg | [5 empty] | 23 | 16.97574 | 0.261633
[18 empty] | 24 | 17.08707 | 0.2331711
[18 empty] | 25 | 17.19839 | 0.205099
[18 empty] | 26 | 17.30972 | 0.1780569
[18 empty] | 27 | 17.42105 | 0.152567
[18 empty] | 28 | 17.53238 | 0.1290235
[18 empty] | 29 | 17.64371 | 0.107692
[18 empty] | 30 | 17.75504 | 0.08871656
[18 empty] | 31 | 17.86637 | 0.07213275
[18 empty] | 32 | 17.9777 | 0.05788509
[18 empty] | 33 | 18.08902 | 0.04584664
[18 empty] | 34 | 18.20035 | 0.03583891
[18 empty] | 35 | 18.31168 | 0.02765085
[18 empty] | 36 | 18.42301 | 0.02105566
[18 empty] | 37 | 18.53434 | 0.0158247
[18 empty] | 38 | 18.64567 | 0.0117384
[18 empty] | 39 | 18.757 | 0.008593867
[18 empty] | 40 | 18.86833 | 0.006209761
[18 empty] | 41 | 18.97965 | 0.004428612
[18 empty] | 42 | 19.09098 | 0.003117217
[18 empty] | 43 | 19.20231 | 0.002165573
[18 empty] | 44 | 19.31364 | 0.001484858
[18 empty] | 45 | 19.42497 | 0.001004856
[18 empty] | 46 | 19.5363 | 0.0006711648
[18 empty] | 47 | 19.64763 | 0.0004424467
[18 empty] | 48 | 19.75895 | 0.0002878719
[18 empty] | 49 | 19.87028 | 0.0001848605
[18 empty] | 50 | 19.98161 | 0.0001171643
[18 empty] | 51 | 20.09294 | 7.329144e-05
[18 empty] | 52 | 20.20427 | 4.524989e-05
[18 empty] | 53 | 20.3156 | 2.757328e-05
[18 empty] | 54 | 20.42693 | 1.65831e-05
[18 empty] | 55 | 20.53826 | 9.843501e-06
[18 empty] | 56 | 20.64958 | 5.766867e-06
[18 empty] | 57 | 20.76091 | 3.334546e-06
[18 empty] | 58 | 20.87224 | 1.903006e-06
[18 empty] | 59 | 20.98357 | 1.071889e-06
[18 empty] | 60 | 21.0949 | 5.958903e-07
[18 empty] | 61 | 21.20623 | 3.269559e-07
[18 empty] | 62 | 21.31756 | 1.770592e-07
[18 empty] | 63 | 21.42889 | 9.463557e-08
[18 empty] | 64 | 21.54021 | 4.992255e-08
[18 empty] | 65 | 21.65154 | 2.599236e-08
[18 empty] | 66 | 21.76287 | 1.335676e-08
[18 empty] | 67 | 21.8742 | 6.774276e-09
[18 empty] | 68 | 21.98553 | 3.391027e-09
[18 empty] | 69 | 22.09686 | 1.675352e-09
[18 empty] | 70 | 22.20819 | 8.169351e-10
[18 empty] | 71 | 22.31952 | 3.931656e-10
[18 empty] | 72 | 22.43084 | 1.86754e-10
[18 empty] | 73 | 22.54217 | 8.755295e-11
[18 empty] | 74 | 22.6535 | 4.051149e-11
[18 empty] | 75 | 22.76483 | 1.850087e-11
[18 empty] | 76 | 22.87616 | 8.338972e-12
[18 empty] | 77 | 22.98749 | 3.709705e-12
[18 empty] | 78 | 23.09882 | 1.628819e-12
[18 empty] | 79 | 23.21015 | 7.058506e-13
[18 empty] | 80 | 23.32147 | 3.018973e-13
Note on K68: ADMIN: probabilidad que aparescan pruebas por debajo de f´cr
Note on L73: ADMIN: en este caso se ha obtenido un defecto de diseño (signo negativo), esto quiere decir que la resistencia promedio del concreto analizado se debe incrementar un xx
Note on L76: ADMIN: se ha encontrado que el exceso de material cementyante para el concreto evaluado en el periodo analizado es de XXX de cemento (negativo es un faltante de cemento). En conclusion xxxx es la cantidad aproximada en la que se debe incrementar el contenido de cemento por metro cubico para mejorar el diseño de mezcla y de esta manera asegurar que el concreto califique para la resistencia especifica

## VIRUTA 1
Mezcla | # Cilindro | Fecha moldeo (DD-MM-AAAA) | Fecha falla (DD-MM-AAAA) | Edad cilindro | Diametro superior (CM) |  | Diametro inferior (CM) |  | Diametro promedio (cm) | Altura (cm) |  | Altura promedio cm | Area del cilindro (cm2) | Peso (kg) | ɤ concreto (kg/m3) | Velocidad de apl. Carga (kg/cm2) | carga aplicada por la maquina (kg) | Esfuerzo maximo cilindro (kgf/cm2) | Esfuerzo maximo cilindro (Mpa) | Esfuerzo Calculado (kg/cm2) | Tipo de falla
[5 empty] | D1 | D2 | D1 | D2 |  | h1 | h2
CONCRETO CON VIRUTA DE TORNO | F I 29 | 2017-04-03 | 2017-05-01 | 28 | 15.24 | 15.19 | 15.21 | 15.23 | 15.2175 | 30.6 | 30.45 | 30.525 | 181.8765 | 13 | 2341.592 | 12.4 | 26533 | 146.5 | 14.65 | 145.8847 | 1
| F I 24 | 2017-04-03 | 2017-05-01 | 28 | 15.16 | 15.15 | 15.15 | 15.14 | 15.15 | 30.6 | 30.6 | 30.6 | 180.2665 | 12.564 | 2277.673 | 2.4 | 23203 | 130.7 | 13.07 | 128.715 | 3
| F I 3 | 2017-04-03 | 2017-05-01 | 28 | 15.31 | 15.34 | 15.3 | 15.33 | 15.32 | 30.8 | 30.7 | 30.75 | 184.3348 | 13.068 | 2305.455 | 8.8 | 28163 | 154.8 | 15.48 | 152.7818 | 1
| F I 37 | 2017-04-03 | 2017-05-01 | 28 | 15.31 | 15.4 | 15.2 | 15.25 | 15.29 | 30.6 | 30.65 | 30.625 | 183.6136 | 12.954 | 2303.684 | 5 | 28695 | 158.8 | 15.88 | 156.2793 | 2
| F I 39 | 2017-04-03 | 2017-05-01 | 28 | 15.31 | 15.11 | 15.34 | 15.25 | 15.2525 | 30.5 | 30.55 | 30.525 | 182.7141 | 12.846 | 2303.246 | 3.9 | 25712 | 142.9 | 14.29 | 140.7226 | 1
| F I 26 | 2017-04-03 | 2017-05-01 | 28 | 15.39 | 15.4 | 15.29 | 15.3 | 15.345 | 30.7 | 30.6 | 30.65 | 184.9369 | 12.826 | 2262.753 | 7.3 | 26128 | 145.3 | 14.53 | 141.2806 | 4
| F I 10 | 2017-04-03 | 2017-05-01 | 28 | 15.36 | 15.28 | 15.25 | 15.26 | 15.2875 | 30.4 | 30.5 | 30.45 | 183.5536 | 12.676 | 2267.943 | 0.9 | 25284 | 139.5 | 13.95 | 137.7473 | 3
| F I 41 | 2017-04-03 | 2017-05-01 | 28 | 15.35 | 15.4 | 15.35 | 15.36 | 15.365 | 30.4 | 30.5 | 30.45 | 185.4193 | 12.822 | 2270.981 | 1.3 | 26036 | 143.7 | 14.37 | 140.4169 | 5
| F I 21 | 2017-04-03 | 2017-05-01 | 28 | 15.31 | 15.34 | 15.26 | 15.25 | 15.29 | 30.5 | 30.7 | 30.6 | 183.6136 | 12.804 | 2278.869 | 7.7 | 28568 | 159.1 | 15.91 | 155.5876 | 4
| F I 6 | 2017-04-03 | 2017-05-01 | 28 | 15.26 | 15.29 | 15.24 | 15.35 | 15.285 | 30.6 | 30.7 | 30.65 | 183.4935 | 12.706 | 2259.215 | 10.1 | 24244 | 134.6 | 13.46 | 132.1245 | 4
| F I 32 | 2017-04-03 | 2017-05-01 | 28 | 15.28 | 15.3 | 15.36 | 15.31 | 15.3125 | 30.6 | 30.55 | 30.575 | 184.1544 | 12.862 | 2284.336 | 5.7 | 28660 | 155.6 | 15.56 | 155.6303 | 1
| F I 35 | 2017-04-03 | 2017-05-01 | 28 | 15.14 | 15.32 | 15.24 | 15.23 | 15.2325 | 30.45 | 30.5 | 30.475 | 182.2352 | 12.734 | 2292.92 | 2.3 | 27076 | 147.7 | 14.77 | 148.5772 | 2
| F I 33 | 2017-04-03 | 2017-05-01 | 28 | 15.32 | 15.2 | 15.28 | 15.24 | 15.26 | 30.7 | 30.4 | 30.55 | 182.8938 | 12.722 | 2276.907 | 10.5 | 24301 | 135.9 | 13.59 | 132.8695 | 2
| F I 15 | 2017-04-03 | 2017-05-01 | 28 | 15.14 | 15.31 | 15.29 | 15.35 | 15.2725 | 30.4 | 30.55 | 30.475 | 183.1935 | 12.712 | 2276.984 | 2.4 | 24290 | 136.9 | 13.69 | 132.592 | 3
| F I 38 | 2017-04-03 | 2017-05-01 | 28 | 15.35 | 15.31 | 15.31 | 15.32 | 15.3225 | 30.6 | 30.6 | 30.6 | 184.395 | 12.71 | 2252.553 | 5.2 | 24059 | 134.5 | 13.45 | 130.4753 | 3
| F I 34 | 2017-04-03 | 2017-05-01 | 28 | 15.25 | 15.28 | 15.25 | 15.26 | 15.26 | 30.6 | 30.5 | 30.55 | 182.8938 | 12.744 | 2280.844 | 7.5 | 25631 | 144.4 | 14.44 | 140.1414 | 3
| F I 17 | 2017-04-03 | 2017-05-01 | 28 | 15.39 | 15.3 | 15.34 | 15.33 | 15.34 | 30.4 | 30.5 | 30.45 | 184.8164 | 12.844 | 2282.298 | 5.2 | 25677 | 142.7 | 14.27 | 138.9324 | 2
| F I 20 | 2017-04-03 | 2017-05-01 | 28 | 15.36 | 15.4 | 15.4 | 15.37 | 15.3825 | 30.3 | 30.45 | 30.375 | 185.8419 | 12.768 | 2261.845 | 4.1 | 25712 | 141.9 | 14.19 | 138.3541
| F I 11 | 2017-04-03 | 2017-05-01 | 28 | 15.27 | 15.38 | 15.36 | 15.31 | 15.33 | 30.5 | 30.5 | 30.5 | 184.5756 | 12.74 | 2263.057 | 4.7 | 27157 | 145.1 | 14.51 | 147.1322
| F I 12 | 2017-04-03 | 2017-05-01 | 28 | 15.27 | 15.3 | 15.3 | 15.25 | 15.28 | 30.6 | 30.6 | 30.6 | 183.3735 | 12.924 | 2303.239 | 5.2 | 20036 | 112.4 | 11.24 | 109.2633 | 2
| F I 32 | 2017-04-03 | 2017-05-01 | 28 | 15.09 | 15.28 | 15.3 | 15.08 | 15.1875 | 30.2 | 30.1 | 30.15 | 181.1601 | 12.666 | 2318.941 | 7.8 | 25365 | 142.9 | 14.29 | 140.0143 | 1
| F I 40 | 2017-04-03 | 2017-05-01 | 28 | 15.29 | 15.28 | 15.27 | 15.09 | 15.2325 | 30.45 | 30.4 | 30.425 | 182.2352 | 12.488 | 2252.32 | 4.1 | 24752 | 139.5 | 13.95 | 135.8245 | 4
| F I 5 | 2017-04-03 | 2017-05-01 | 28 | 15.2 | 15.19 | 15.17 | 15.24 | 15.2 | 30.8 | 30.8 | 30.8 | 181.4584 | 12.678 | 2268.417 | 1.8 | 25955 | 146.3 | 14.63 | 143.0355 | 5
| F I 14 | 2017-04-03 | 2017-05-01 | 28 | 15.38 | 15.36 | 15.35 | 15.38 | 15.3675 | 30.6 | 30.5 | 30.55 | 185.4797 | 12.892 | 2275.164 | 6.7 | 26972 | 147.5 | 14.75 | 145.4176 | 3
| F I 23 | 2017-04-03 | 2017-05-01 | 28 | 15.37 | 15.36 | 15.38 | 15.36 | 15.3675 | 30.5 | 30.5 | 30.5 | 185.4797 | 12.714 | 2247.429 | 1.4 | 25469 | 141.5 | 14.15 | 137.3142 | 2
| F I 13 | 2017-04-03 | 2017-05-01 | 28 | 15.09 | 15.31 | 15.19 | 15.28 | 15.2175 | 30.6 | 30.7 | 30.65 | 181.8765 | 12.644 | 2268.18 | 10.3 | 26278 | 146.1 | 14.61 | 144.4827 | 4
| F I 27 | 2017-04-03 | 2017-05-01 | 28 | 15.36 | 15.35 | 15.47 | 15.35 | 15.3825 | 30.6 | 30.6 | 30.6 | 185.8419 | 12.832 | 2256.468 | 5.8 | 25215 | 138.1 | 13.81 | 135.6798 | 5
| F I 9 | 2017-04-03 | 2017-05-01 | 28 | 15.29 | 15.29 | 15.39 | 15.3 | 15.3175 | 30.4 | 30.6 | 30.5 | 184.2747 | 12.748 | 2268.175 | 3.7 | 23793 | 134.56 | 13.456 | 129.117 | 2
| F I 30 | 2017-04-03 | 2017-05-01 | 28 | 15.17 | 15.27 | 15.29 | 15.19 | 15.23 | 30.7 | 30.6 | 30.65 | 182.1754 | 12.744 | 2282.368 | 11.4 | 28013 | 158.9 | 15.89 | 153.7694 | 2
| F I 36 | 2017-04-03 | 2017-05-01 | 28 | 15.44 | 15.4 | 15.39 | 15.37 | 15.4 | 30.5 | 30.3 | 30.4 | 186.265 | 12.438 | 2196.573 | 8.8 | 29019 | 159.6 | 15.96 | 155.7941 | 4
| F I 4 | 2017-04-03 | 2017-05-01 | 28 | 15.41 | 15.37 | 15.29 | 15.33 | 15.35 | 30.5 | 30.5 | 30.5 | 185.0575 | 12.724 | 2254.328 | 10.9 | 26209 | 146.7 | 14.67 | 141.6263 | 3
|  |  |  | 28 | 15.28581 | 15.30516 | 15.2971 | 15.27935 | 15.29185 | 30.53871 | 30.53871 | 30.53871 | 183.6613 | 12.7611 | 2275.315 | 5.977419 | 25877.58 | 143.6987 | 14.36987 | 140.8898
[11 empty] | media |  | 14.36987
[11 empty] | desviacion estandar |  | 0.9767991 |  |  |  |  | punto | valor | FDM
[11 empty] | coeficiente de variacion |  | 6.79755 | % |  |  |  | -4 | 10.74316 | 0.0003349703
[11 empty] | rango |  | 0.044 |  |  |  |  | -3 | 10.86737 | 0.0005410732
[11 empty] | minimo |  | 11.24 |  |  |  |  | -2 | 10.99158 | 0.0008595064
[11 empty] | maximo |  | 15.96 |  |  |  |  | -1 | 11.11579 | 0.001342721
[11 empty] | # datos |  | 31 |  | clases | corte | frecuencia | 0 | 11.24 | 0.002062841
[11 empty] | nooclases |  | 5.567764 |  | 1 | 12.02667 | 1 | 1 | 11.36421 | 0.003116658
[11 empty] | clases |  | 6 |  | 2 | 12.81333 | 0 | 2 | 11.48842 | 0.0046308
[11 empty] | incremento |  | 0.7866667 |  | 3 | 13.6 | 5 | 3 | 11.61263 | 0.006766535
[11 empty] | desviacion pad |  | 0.9609151 | 9.609151 | 4 | 14.38667 | 10 | 4 | 11.73684 | 0.009723444
[11 empty] | INCREMENTO2 |  | 0.1242105 |  | 5 | 15.17333 | 9 | 5 | 11.86105 | 0.01374097
[15 empty] | 6 | 15.96 | 6 | 6 | 11.98526 | 0.01909668
[10 empty] | f´c requerido |  | 210 | kg/cm2 |  |  |  |  | 7 | 12.10947 | 0.02610009
[10 empty] | f´c obtenida 1 |  | 156.3094 | kg/cm2 |  |  |  |  | 8 | 12.23368 | 0.0350808
[10 empty] | f´c obtenida 2 |  | 130.8224 | kg/cm2 |  |  |  |  | 9 | 12.35789 | 0.04637035
[18 empty] | 10 | 12.48211 | 0.06027744
[18 empty] | 11 | 12.60632 | 0.07705709
[18 empty] | 12 | 12.73053 | 0.09687547
[18 empty] | 13 | 12.85474 | 0.1197729
[10 empty] | t | -6.899807 | [6 empty] | 14 | 12.97895 | 0.1456286
[8 empty] | rediseño |  | caso 1 | f´cr | 197.3893 | [5 empty] | 15 | 13.10316 | 0.1741318
[10 empty] | caso2 | f´cr | 222.8763 | [5 empty] | 16 | 13.22737 | 0.2047638
[8 empty] | factor de sobrediseño |  |  | 12.87626 | kg/cm2 | [5 empty] | 17 | 13.35158 | 0.2367945
[18 empty] | 18 | 13.47579 | 0.2692982
[8 empty] | exceso de diseño |  |  | -79.17755 | kg/cm2 | [5 empty] | 19 | 13.6 | 0.3011887
[10 empty] | cemento | 352 | kg/m3 | [5 empty] | 20 | 13.72421 | 0.3312741
[7 empty] | factor de eficiencia material cementante |  |  |  | 2.44957 | kg/m3 | [5 empty] | 21 | 13.84842 | 0.3583271
[7 empty] | exceso de material cementante |  |  |  | -193.9509 | kg/m3 | [5 empty] | 22 | 13.97263 | 0.3811669
[7 empty] | cantidad de cemento necesaria |  |  |  | 193.9509 | kg | [5 empty] | 23 | 14.09684 | 0.3987441
[18 empty] | 24 | 14.22105 | 0.4102199
[18 empty] | 25 | 14.34526 | 0.415033
[18 empty] | 26 | 14.46947 | 0.4129448
[18 empty] | 27 | 14.59368 | 0.404059
[18 empty] | 28 | 14.71789 | 0.3888132
[18 empty] | 29 | 14.84211 | 0.3679431
[18 empty] | 30 | 14.96632 | 0.3424236
[18 empty] | 31 | 15.09053 | 0.3133937
[18 empty] | 32 | 15.21474 | 0.2820721
[18 empty] | 33 | 15.33895 | 0.2496741
[18 empty] | 34 | 15.46316 | 0.2173354
[18 empty] | 35 | 15.58737 | 0.1860504
[18 empty] | 36 | 15.71158 | 0.1566298
[18 empty] | 37 | 15.83579 | 0.1296766
[18 empty] | 38 | 15.96 | 0.1055825
[18 empty] | 39 | 16.08421 | 0.08454075
[18 empty] | 40 | 16.20842 | 0.06657076
[18 empty] | 41 | 16.33263 | 0.05155187
[18 empty] | 42 | 16.45684 | 0.03925986
[18 empty] | 43 | 16.58105 | 0.02940333
[18 empty] | 44 | 16.70526 | 0.02165647
[18 empty] | 45 | 16.82947 | 0.01568636
[18 empty] | 46 | 16.95368 | 0.01117379
[18 empty] | 47 | 17.07789 | 0.007827478
[18 empty] | 48 | 17.20211 | 0.005392458
[18 empty] | 49 | 17.32632 | 0.003653383
[18 empty] | 50 | 17.45053 | 0.002434148
[18 empty] | 51 | 17.57474 | 0.001594932
[18 empty] | 52 | 17.69895 | 0.001027734
[18 empty] | 53 | 17.82316 | 0.0006512729
[18 empty] | 54 | 17.94737 | 0.0004058715
[18 empty] | 55 | 18.07158 | 0.0002487468
[18 empty] | 56 | 18.19579 | 0.0001499236
[18 empty] | 57 | 18.32 | 8.886399e-05
[18 empty] | 58 | 18.44421 | 5.179944e-05
[18 empty] | 59 | 18.56842 | 2.969394e-05
[18 empty] | 60 | 18.69263 | 1.673994e-05
[18 empty] | 61 | 18.81684 | 9.280761e-06
[18 empty] | 62 | 18.94105 | 5.060071e-06
[18 empty] | 63 | 19.06526 | 2.713145e-06
[18 empty] | 64 | 19.18947 | 1.430649e-06
[18 empty] | 65 | 19.31368 | 7.418845e-07
[18 empty] | 66 | 19.43789 | 3.783407e-07
[18 empty] | 67 | 19.56211 | 1.897463e-07
[18 empty] | 68 | 19.68632 | 9.358515e-08
[18 empty] | 69 | 19.81053 | 4.539249e-08
[18 empty] | 70 | 19.93474 | 2.165233e-08
[18 empty] | 71 | 20.05895 | 1.015707e-08
[18 empty] | 72 | 20.18316 | 4.685716e-09
[18 empty] | 73 | 20.30737 | 2.125821e-09
[18 empty] | 74 | 20.43158 | 9.484644e-10
[18 empty] | 75 | 20.55579 | 4.161584e-10
[18 empty] | 76 | 20.68 | 1.795725e-10
[18 empty] | 77 | 20.80421 | 7.620166e-11
[18 empty] | 78 | 20.92842 | 3.180039e-11
[18 empty] | 79 | 21.05263 | 1.3051e-11
[18 empty] | 80 | 21.17684 | 5.26743e-12
Note on K68: ADMIN: probabilidad que aparescan pruebas por debajo de f´cr
Note on L73: ADMIN: en este caso se ha obtenido un defecto de diseño (signo negativo), esto quiere decir que la resistencia promedio del concreto analizado se debe incrementar un xx
Note on L76: ADMIN: se ha encontrado que el exceso de material cementyante para el concreto evaluado en el periodo analizado es de XXX de cemento (negativo es un faltante de cemento). En conclusion xxxx es la cantidad aproximada en la que se debe incrementar el contenido de cemento por metro cubico para mejorar el diseño de mezcla y de esta manera asegurar que el concreto califique para la resistencia especifica

## VIRUTA 2
Mezcla | # Cilindro | Fecha moldeo (DD-MM-AAAA) | Fecha falla (DD-MM-AAAA) | Edad cilindro | Diametro superior (CM) |  | Diametro inferior (CM) |  | Diametro promedio (cm) | Altura (cm) |  | Altura promedio cm | Area del cilindro (cm2) | Peso (kg) | ɤ concreto (kg/m3) | Velocidad de apl. Carga (kg/cm2) | carga aplicada por la maquina (kg) | Esfuerzo maximo cilindro (kgf/cm2) | Esfuerzo maximo cilindro (Mpa) | Esfuerzo Calculado (kg/cm2) | Tipo de falla
[5 empty] | D1 | D2 | D1 | D2 |  | h1 | h2
CONCRETO CON VIRUTA DE TORNO | F II 32 | 2017-04-05 | 2017-05-03 | 28 | 15.44 | 15.49 | 15.39 | 15.47 | 15.4475 | 30.7 | 30.7 | 30.7 | 187.4158 | 12.946 | 2250.044 | 0.2 | 26725 | 142.4 | 14.25973 | 142.5973 | 3
| F II 38 | 2017-04-05 | 2017-05-03 | 28 | 15.17 | 15.26 | 15.19 | 15.25 | 15.2175 | 30.6 | 30.6 | 30.6 | 181.8765 | 12.518 | 2249.246 | 2.9 | 28556 | 158.4 | 15.70077 | 157.0077 | 4
| F II 15 | 2017-04-05 | 2017-05-03 | 28 | 15.39 | 15.4 | 15.39 | 15.4 | 15.395 | 30.4 | 30.3 | 30.35 | 186.1441 | 12.656 | 2240.209 | 3.8 | 29423 | 159.4 | 15.80657 | 158.0657 | 3
| F II 41 | 2017-04-05 | 2017-05-03 | 28 | 15.38 | 15.31 | 15.39 | 15.38 | 15.365 | 30.7 | 30.4 | 30.55 | 185.4193 | 12.75 | 2250.837 | 7.5 | 28833 | 157.9 | 15.55016 | 155.5016 | 4
| F II 27 | 2017-04-05 | 2017-05-03 | 28 | 15.32 | 15.34 | 15.31 | 15.3 | 15.3175 | 30.5 | 30.5 | 30.5 | 184.2747 | 12.628 | 2246.824 | 8.9 | 30313 | 165.7 | 16.4499 | 164.499 | 5
| F II 29 | 2017-04-05 | 2017-05-03 | 28 | 15.31 | 15.38 | 15.36 | 15.42 | 15.3675 | 30.5 | 30.6 | 30.55 | 185.4797 | 12.782 | 2255.752 | 8.7 | 29307 | 159.6 | 15.80065 | 158.0065 | 1
| F II 10 | 2017-04-05 | 2017-05-03 | 28 | 15.31 | 15.37 | 15.41 | 15.7 | 15.4475 | 30.7 | 30.8 | 30.75 | 187.4158 | 12.924 | 2242.568 | 5.5 | 30914 | 166.4 | 16.49487 | 164.9487 | 2
| F II 34 | 2017-04-05 | 2017-05-03 | 28 | 15.31 | 15.38 | 15.4 | 15.43 | 15.38 | 30.6 | 30.9 | 30.75 | 185.7815 | 12.746 | 2231.137 | 7.5 | 30169 | 162.8 | 16.23897 | 162.3897 | 1
| F II 28 | 2017-04-05 | 2017-05-03 | 28 | 15.37 | 15.12 | 15.2 | 15.19 | 15.22 | 30.6 | 30.8 | 30.7 | 181.9362 | 12.552 | 2247.271 | 3.5 | 29065 | 160.2 | 15.97538 | 159.7538 | 2
| F II 40 | 2017-04-05 | 2017-05-03 | 28 | 15.26 | 15.21 | 15.26 | 15.21 | 15.235 | 30.1 | 30.9 | 30.5 | 182.295 | 12.71 | 2285.972 | 5 | 26487 | 145.7 | 14.52974 | 145.2974 | 3
| F II 13 | 2017-04-05 | 2017-05-03 | 28 | 15.44 | 15.36 | 15.41 | 15.44 | 15.4125 | 30.6 | 30.5 | 30.55 | 186.5675 | 12.772 | 2240.844 | 4.3 | 28693 | 154.6 | 15.37942 | 153.7942 | 2
| F II 39 | 2017-04-05 | 2017-05-03 | 28 | 15.11 | 15.29 | 15.08 | 15.19 | 15.1675 | 30.5 | 30.4 | 30.45 | 180.6832 | 12.446 | 2262.167 | 6.5 | 27405 | 153.2 | 15.16743 | 151.6743 | 5
| F II 31 | 2017-04-05 | 2017-05-03 | 28 | 15.29 | 15.34 | 15.27 | 15.26 | 15.29 | 30.8 | 30.6 | 30.7 | 183.6136 | 12.716 | 2255.835 | 1.4 | 29619 | 162.4 | 16.13116 | 161.3116 | 5
| F II 22 | 2017-04-05 | 2017-05-03 | 28 | 15.34 | 15.41 | 15.37 | 15.39 | 15.3775 | 30.6 | 30.9 | 30.75 | 185.7211 | 12.992 | 2274.938 | 5.1 | 30955 | 169.3 | 16.66746 | 166.6746 | 6
| F II 4 | 2017-04-05 | 2017-05-03 | 28 | 15.36 | 15.49 | 15.35 | 15.33 | 15.3825 | 30.8 | 30.9 | 30.85 | 185.8419 | 12.994 | 2266.439 | 5 | 31160 | 170.3 | 16.76694 | 167.6694 | 6
| F II 36 | 2017-04-05 | 2017-05-03 | 28 | 15.28 | 15.32 | 15.4 | 15.35 | 15.3375 | 30.7 | 30.6 | 30.65 | 184.7562 | 12.754 | 2252.252 | 5.6 | 30723 | 169.6 | 16.62894 | 166.2894 | 2
| F II 17 | 2017-04-05 | 2017-05-03 | 28 | 15.25 | 15.5 | 15.41 | 15.42 | 15.395 | 30.6 | 30.8 | 30.7 | 186.1441 | 13.036 | 2281.165 | 5.4 | 29833 | 164.9 | 16.02683 | 160.2683 | 1
| F II 20 | 2017-04-05 | 2017-05-03 | 28 | 15.19 | 15.33 | 15.17 | 15.21 | 15.225 | 30.9 | 30.8 | 30.85 | 182.0558 | 12.618 | 2246.626 | 5 | 31463 | 175.5 | 17.28207 | 172.8207 | 5
| F II 4 | 2017-04-05 | 2017-05-03 | 28 | 15.34 | 15.39 | 15.42 | 15.35 | 15.375 | 30.5 | 30.6 | 30.55 | 185.6608 | 12.822 | 2260.604 | 18.2 | 28296 | 155.7 | 15.2407 | 152.407 | 3
| F II 23 | 2017-04-05 | 2017-05-03 | 28 | 15.38 | 15.55 | 15.44 | 15.51 | 15.47 | 30.6 | 30.7 | 30.65 | 187.9622 | 13.134 | 2279.796 | 3.3 | 29920 | 163.4 | 15.91809 | 159.1809 | 2
| F II 21 | 2017-04-05 | 2017-05-03 | 28 | 15.25 | 15.19 | 15.09 | 15.39 | 15.23 | 30.8 | 30.9 | 30.85 | 182.1754 | 12.532 | 2229.849 | 7.9 | 30278 | 169.2 | 16.62025 | 166.2025 | 2
| F II 8 | 2017-04-05 | 2017-05-03 | 28 | 15.44 | 15.38 | 15.3 | 15.41 | 15.3825 | 30.6 | 30.6 | 30.6 | 185.8419 | 12.912 | 2270.536 | 9.8 | 31053 | 169.1 | 16.70936 | 167.0936 | 3
| F II 1 | 2017-04-05 | 2017-05-03 | 28 | 15.34 | 15.27 | 15.49 | 15.35 | 15.3625 | 30.7 | 30.8 | 30.75 | 185.359 | 12.868 | 2257.627 | 0.4 | 30481 | 168.6 | 16.44431 | 164.4431 | 2
| F II 30 | 2017-04-05 | 2017-05-03 | 28 | 15.29 | 15.41 | 15.27 | 15.38 | 15.3375 | 30.7 | 30.6 | 30.65 | 184.7562 | 12.716 | 2245.541 | 1.8 | 31036 | 169.4 | 16.79835 | 167.9835 | 2
| F II 26 | 2017-04-05 | 2017-05-03 | 28 | 15.35 | 15.38 | 15.33 | 15.38 | 15.36 | 30.5 | 30.6 | 30.55 | 185.2987 | 12.736 | 2249.829 | 3.3 | 30134 | 166.9 | 16.26239 | 162.6239 | 2
| F II 3 | 2017-04-05 | 2017-05-03 | 28 | 15.32 | 15.28 | 15.32 | 15.37 | 15.3225 | 30.6 | 30.5 | 30.55 | 184.395 | 12.806 | 2273.281 | 10.3 | 30278 | 169.1 | 16.42018 | 164.2018 | 4
| F II 6 | 2017-04-05 | 2017-05-03 | 28 | 15.43 | 15.38 | 15.35 | 15.31 | 15.3675 | 30.5 | 30.5 | 30.5 | 185.4797 | 12.79 | 2260.864 | 5.8 | 29815 | 164.1 | 16.07454 | 160.7454 | 5
| F II 24 | 2017-04-05 | 2017-05-03 | 28 | 15.22 | 15.26 | 15.24 | 15.26 | 15.245 | 30.5 | 30.55 | 30.525 | 182.5344 | 12.658 | 2271.772 | 3.7 | 30793 | 169.3 | 16.8697 | 168.697 | 2
| F II 2 | 2017-04-05 | 2017-05-03 | 28 | 15.34 | 15.29 | 15.35 | 15.36 | 15.335 | 30.5 | 30.4 | 30.45 | 184.696 | 12.864 | 2287.343 | 11.4 | 31213 | 172.9 | 16.89966 | 168.9966 | 2
| F II 19 | 2017-04-05 | 2017-05-03 | 28 | 15.38 | 15.28 | 15.31 | 15.29 | 15.315 | 30.5 | 30.6 | 30.55 | 184.2145 | 12.984 | 2307.137 | 8.8 | 31019 | 170.6 | 16.83852 | 168.3852 | 4
| F II 11 | 2017-04-05 | 2017-05-03 | 28 | 15.31 | 15.32 | 15.3 | 15.25 | 15.295 | 30.55 | 30.5 | 30.525 | 183.7337 | 12.83 | 2287.611 | 10.9 | 29209 | 162.7 | 15.89746 | 158.9746 | 3
|  |  |  | 28 | 15.31968 | 15.34452 | 15.32161 | 15.35323 | 15.33476 | 30.59516 | 30.64032 | 30.61774 | 184.6945 | 12.78039 | 2260.062 | 6.045161 | 29779.61 | 163.5258 | 16.12421 | 161.2421
[11 empty] | media |  | 16.12421
[11 empty] | desviacion estandar |  | 0.6974102 |  |  |  |  | punto | valor | FDM
[11 empty] | coeficiente de variacion |  | 4.325237 | % |  |  |  | -4 | 13.94159 | 0.003688246
[11 empty] | rango |  | 0.389 |  |  |  |  | -3 | 14.02113 | 0.00529752
[11 empty] | minimo |  | 14.25973 |  |  |  |  | -2 | 14.10066 | 0.007507384
[11 empty] | maximo |  | 17.28207 |  |  |  |  | -1 | 14.1802 | 0.01049707
[11 empty] | # datos |  | 31 |  | clases | corte | frecuencia | 0 | 14.25973 | 0.0144814
[11 empty] | nooclases |  | 5.567764 |  | 1 | 14.76346 | 2 | 1 | 14.33927 | 0.01971136
[11 empty] | clases |  | 6 |  | 2 | 15.26718 | 2 | 2 | 14.4188 | 0.02647195
[11 empty] | incremento |  | 0.5037219 |  | 3 | 15.7709 | 3 | 3 | 14.49834 | 0.03507669
[11 empty] | desviacion pad |  | 0.6860695 | 6.860695 | 4 | 16.27462 | 10 | 4 | 14.57787 | 0.04585795
[11 empty] | INCREMENTO2 |  | 0.07953504 |  | 5 | 16.77834 | 9 | 5 | 14.65741 | 0.05915262
[15 empty] | 6 | 17.28207 | 5 | 6 | 14.73694 | 0.07528295
[10 empty] | f´c requerido |  | 210 | kg/cm2 |  |  |  |  | 7 | 14.81648 | 0.09453282
[10 empty] | f´c obtenida 1 |  | 180.2567 | kg/cm2 |  |  |  |  | 8 | 14.89601 | 0.1171202
[10 empty] | f´c obtenida 2 |  | 152.0488 | kg/cm2 |  |  |  |  | 9 | 14.97555 | 0.1431675
[18 empty] | 10 | 15.05508 | 0.1726715
[18 empty] | 11 | 15.13462 | 0.2054754
[18 empty] | 12 | 15.21415 | 0.2412473
[18 empty] | 13 | 15.29369 | 0.2794657
[10 empty] | t | -7.106846 | [6 empty] | 14 | 15.37322 | 0.3194168
[8 empty] | rediseño |  | caso 1 | f´cr | 190.9854 | [5 empty] | 15 | 15.45276 | 0.3602056
[10 empty] | caso2 | f´cr | 219.1933 | [5 empty] | 16 | 15.53229 | 0.4007803
[8 empty] | factor de sobrediseño |  |  | 9.193331 | kg/cm2 | [5 empty] | 17 | 15.61183 | 0.4399726
[18 empty] | 18 | 15.69136 | 0.4765498
[8 empty] | exceso de diseño |  |  | -57.95123 | kg/cm2 | [5 empty] | 19 | 15.7709 | 0.5092772
[10 empty] | cemento | 352 | kg/m3 | [5 empty] | 20 | 15.85043 | 0.5369867
[7 empty] | factor de eficiencia material cementante |  |  |  | 2.183053 | kg/m3 | [5 empty] | 21 | 15.92997 | 0.5586453
[7 empty] | exceso de material cementante |  |  |  | -126.5106 | kg/m3 | [5 empty] | 22 | 16.0095 | 0.573419
[7 empty] | cantidad de cemento necesaria |  |  |  | 126.5106 | kg | [5 empty] | 23 | 16.08904 | 0.5807261
[18 empty] | 24 | 16.16857 | 0.5802751
[18 empty] | 25 | 16.24811 | 0.5720841
[18 empty] | 26 | 16.32765 | 0.5564795
[18 empty] | 27 | 16.40718 | 0.5340744
[18 empty] | 28 | 16.48672 | 0.5057288
[18 empty] | 29 | 16.56625 | 0.4724947
[18 empty] | 30 | 16.64579 | 0.4355515
[18 empty] | 31 | 16.72532 | 0.396137
[18 empty] | 32 | 16.80486 | 0.3554796
[18 empty] | 33 | 16.88439 | 0.3147366
[18 empty] | 34 | 16.96393 | 0.2749433
[18 empty] | 35 | 17.04346 | 0.2369749
[18 empty] | 36 | 17.123 | 0.2015231
[18 empty] | 37 | 17.20253 | 0.1690872
[18 empty] | 38 | 17.28207 | 0.1399781
[18 empty] | 39 | 17.3616 | 0.1143333
[18 empty] | 40 | 17.44114 | 0.09214006
[18 empty] | 41 | 17.52067 | 0.07326351
[18 empty] | 42 | 17.60021 | 0.05747649
[18 empty] | 43 | 17.67974 | 0.04448936
[18 empty] | 44 | 17.75928 | 0.03397702
[18 empty] | 45 | 17.83881 | 0.02560224
[18 empty] | 46 | 17.91835 | 0.01903416
[18 empty] | 47 | 17.99788 | 0.01396217
[18 empty] | 48 | 18.07742 | 0.01010498
[18 empty] | 49 | 18.15695 | 0.007215748
[18 empty] | 50 | 18.23649 | 0.005083824
[18 empty] | 51 | 18.31602 | 0.003533972
[18 empty] | 52 | 18.39556 | 0.002423812
[18 empty] | 53 | 18.47509 | 0.001640205
[18 empty] | 54 | 18.55463 | 0.001095117
[18 empty] | 55 | 18.63416 | 0.0007214171
[18 empty] | 56 | 18.7137 | 0.000468895
[18 empty] | 57 | 18.79323 | 0.0003006963
[18 empty] | 58 | 18.87277 | 0.0001902584
[18 empty] | 59 | 18.9523 | 0.0001187745
[18 empty] | 60 | 19.03184 | 7.315864e-05
[18 empty] | 61 | 19.11137 | 4.44602e-05
[18 empty] | 62 | 19.19091 | 2.66588e-05
[18 empty] | 63 | 19.27044 | 1.57715e-05
[18 empty] | 64 | 19.34998 | 9.205956e-06
[18 empty] | 65 | 19.42951 | 5.301857e-06
[18 empty] | 66 | 19.50905 | 3.012663e-06
[18 empty] | 67 | 19.58858 | 1.689026e-06
[18 empty] | 68 | 19.66812 | 9.34298e-07
[18 empty] | 69 | 19.74765 | 5.099151e-07
[18 empty] | 70 | 19.82719 | 2.74583e-07
[18 empty] | 71 | 19.90672 | 1.458857e-07
[18 empty] | 72 | 19.98626 | 7.647426e-08
[18 empty] | 73 | 20.06579 | 3.955315e-08
[18 empty] | 74 | 20.14533 | 2.018414e-08
[18 empty] | 75 | 20.22486 | 1.016255e-08
[18 empty] | 76 | 20.3044 | 5.048454e-09
[18 empty] | 77 | 20.38393 | 2.474443e-09
[18 empty] | 78 | 20.46347 | 1.19663e-09
[18 empty] | 79 | 20.543 | 5.709601e-10
[18 empty] | 80 | 20.62254 | 2.687911e-10
Note on K68: ADMIN: probabilidad que aparescan pruebas por debajo de f´cr
Note on L73: ADMIN: en este caso se ha obtenido un defecto de diseño (signo negativo), esto quiere decir que la resistencia promedio del concreto analizado se debe incrementar un xx
Note on L76: ADMIN: se ha encontrado que el exceso de material cementyante para el concreto evaluado en el periodo analizado es de XXX de cemento (negativo es un faltante de cemento). En conclusion xxxx es la cantidad aproximada en la que se debe incrementar el contenido de cemento por metro cubico para mejorar el diseño de mezcla y de esta manera asegurar que el concreto califique para la resistencia especifica

## VIRUTA 3.
Mezcla | # Cilindro | Fecha moldeo (DD-MM-AAAA) | Fecha falla (DD-MM-AAAA) | Edad cilindro | Diametro superior (CM) |  | Diametro inferior (CM) |  | Diametro promedio (cm) | Altura (cm) |  | Altura promedio cm | Area del cilindro (cm2) | Peso (kg) | ɤ concreto (kg/m3) | Velocidad de apl. Carga (kg/cm2) | carga aplicada por la maquina (kg) | Esfuerzo maximo cilindro (kgf/cm2) | Esfuerzo maximo cilindro (Mpa) | Esfuerzo Calculado (kg/cm2) | Tipo de falla
[5 empty] | D1 | D2 | D1 | D2 |  | h1 | h2
CONCRETO CON VIRUTA DE TORNO | F III 16 | 2017-04-07 | 2017-05-05 | 28 | 15.19 | 15.18 | 15.15 | 15.27 | 15.1975 | 30.9 | 30.65 | 30.775 | 181.3987 | 12.798 | 2292.503 | 1.6 | 33718 | 190.5 | 19.05 | 185.8778 | 3
| F III 3 | 2017-04-07 | 2017-05-05 | 28 | 15.41 | 15.35 | 15.4 | 15.37 | 15.3825 | 30.6 | 30.5 | 30.55 | 185.8419 | 12.814 | 2256.991 | 6.3 | 35868 | 198.1 | 19.81 | 193.0027 | 3
| F III 22 | 2017-04-07 | 2017-05-05 | 28 | 15.2 | 15.24 | 15.29 | 15.19 | 15.23 | 30.6 | 30.6 | 30.6 | 182.1754 | 12.646 | 2268.517 | 9.95 | 32845 | 186.3 | 18.63 | 180.2933 | 3
| F III 19 | 2017-04-07 | 2017-05-05 | 28 | 15.39 | 15.29 | 15.26 | 15.38 | 15.33 | 30.55 | 30.3 | 30.425 | 184.5756 | 12.648 | 2252.253 | 5.9 | 32896 | 183.1 | 18.31 | 178.2251 | 2
| F III 25 | 2017-04-07 | 2017-05-05 | 28 | 15.24 | 15.36 | 15.47 | 15.28 | 15.3375 | 30.5 | 30.4 | 30.45 | 184.7562 | 12.834 | 2281.265 | 1.1 | 34897 | 192.9 | 19.29 | 188.8813 | 5
| F III 1 | 2017-04-07 | 2017-05-05 | 28 | 15.27 | 15.31 | 15.33 | 15.44 | 15.3375 | 30.5 | 30.5 | 30.5 | 184.7562 | 12.748 | 2262.263 | 5.2 | 30550 | 169.9 | 16.99 | 165.353 | 2
| F III 9 | 2017-04-07 | 2017-05-05 | 28 | 15.4 | 15.47 | 15.3 | 15.5 | 15.4175 | 30.5 | 30.55 | 30.525 | 186.6886 | 12.866 | 2257.72 | 9.1 | 36192 | 198.6 | 19.86 | 193.8629 | 2
| F III 18 | 2017-04-07 | 2017-05-05 | 28 | 15.28 | 15.32 | 15.19 | 15.16 | 15.2375 | 30.7 | 30.6 | 30.65 | 182.3549 | 12.634 | 2260.44 | 0.7 | 31936 | 179.7 | 17.97 | 175.1311 | 5
| F III 20 | 2017-04-07 | 2017-05-05 | 28 | 15.4 | 15.44 | 15.45 | 15.46 | 15.4375 | 30.5 | 30.6 | 30.55 | 187.1733 | 12.892 | 2254.578 | 11.1 | 32811 | 178.1 | 17.81 | 175.2975 | 2
| F III 6 | 2017-04-07 | 2017-05-05 | 28 | 15.5 | 15.31 | 15.41 | 15.36 | 15.395 | 30.5 | 30.5 | 30.5 | 186.1441 | 12.854 | 2264.067 | 11.4 | 30984 | 171.7 | 17.17 | 166.4517 | 2
| F III 4 | 2017-04-07 | 2017-05-05 | 28 | 15.25 | 15.29 | 15.26 | 15.38 | 15.295 | 30.5 | 30.4 | 30.45 | 183.7337 | 12.748 | 2278.589 | 5.7 | 33833 | 188.9 | 18.89 | 184.1415 | 5
| F III 11 | 2017-04-07 | 2017-05-05 | 28 | 15.43 | 15.28 | 15.39 | 15.33 | 15.3575 | 30.4 | 30.6 | 30.5 | 185.2384 | 12.696 | 2247.171 | 9.95 | 35945 | 199.3 | 19.93 | 194.0473 | 3
| F III 24 | 2017-04-07 | 2017-05-05 | 28 | 15.19 | 15.28 | 15.25 | 15.08 | 15.2 | 30.65 | 30.7 | 30.675 | 181.4584 | 12.726 | 2286.285 | 4.6 | 31666 | 180.9 | 18.09 | 174.5083 | 5
| F III 15 | 2017-04-07 | 2017-05-05 | 28 | 15.43 | 15.29 | 15.39 | 15.34 | 15.3625 | 30.45 | 30.5 | 30.475 | 185.359 | 12.796 | 2265.254 | 13.4 | 34643 | 190.8 | 19.08 | 186.8968 | 1
| F III 12 | 2017-04-07 | 2017-05-05 | 28 | 15.47 | 15.29 | 15.47 | 15.42 | 15.4125 | 30.6 | 30.5 | 30.55 | 186.5675 | 12.954 | 2272.776 | 6.4 | 33689 | 186.4 | 18.64 | 180.5727 | 3
| F III 2 | 2017-04-07 | 2017-05-05 | 28 | 15.27 | 15.19 | 15.19 | 15.18 | 15.2075 | 30.5 | 30.6 | 30.55 | 181.6375 | 12.562 | 2263.821 | 11.4 | 32672 | 184.6 | 18.46 | 179.8747 | 5
| F III 14 | 2017-04-07 | 2017-05-05 | 28 | 15.5 | 15.31 | 15.49 | 15.5 | 15.45 | 30.7 | 30.7 | 30.7 | 187.4765 | 13.204 | 2294.142 | 7.5 | 33527 | 182.8 | 18.28 | 178.8331 | 5
| F III 23 | 2017-04-07 | 2017-05-05 | 28 | 15.25 | 15.38 | 15.29 | 15.32 | 15.31 | 30.6 | 30.6 | 30.6 | 184.0943 | 12.802 | 2272.564 | 14.1 | 34354 | 189.1 | 18.91 | 186.6109 | 3
| F III 10 | 2017-04-07 | 2017-05-05 | 28 | 15.34 | 15.39 | 15.4 | 15.37 | 15.375 | 30.6 | 30.6 | 30.6 | 185.6608 | 12.858 | 2263.247 | 8.9 | 38851 | 211.1 | 21.11 | 209.258 | 3
| F III 8 | 2017-04-07 | 2017-05-05 | 28 | 15.29 | 15.37 | 15.36 | 15.34 | 15.34 | 30.5 | 30.6 | 30.55 | 184.8164 | 12.854 | 2276.599 | 7.4 | 31741 | 175.4 | 17.54 | 171.7434 | 2
| F III 21 | 2017-04-07 | 2017-05-05 | 28 | 15.25 | 15.27 | 15.38 | 15.43 | 15.3325 | 30.5 | 30.6 | 30.55 | 184.6358 | 12.576 | 2229.541 | 11.8 | 32785 | 182.8 | 18.28 | 177.5658 | 2
| F III 13 | 2017-04-07 | 2017-05-05 | 28 | 15.32 | 15.28 | 15.32 | 15.37 | 15.3225 | 30.6 | 30.5 | 30.55 | 184.395 | 12.806 | 2273.281 | 2.8 | 34925 | 193.7 | 19.37 | 189.4032 | 2
| F III 5 | 2017-04-07 | 2017-05-05 | 28 | 15.43 | 15.38 | 15.35 | 15.31 | 15.3675 | 30.5 | 30.5 | 30.5 | 185.4797 | 12.79 | 2260.864 | 14.9 | 34776 | 189.5 | 18.95 | 187.4922 | 6
| F III 17 | 2017-04-07 | 2017-05-05 | 28 | 15.22 | 15.26 | 15.24 | 15.26 | 15.245 | 30.5 | 30.55 | 30.525 | 182.5344 | 12.658 | 2271.772 | 15.8 | 34718 | 192.8 | 19.28 | 190.1998 | 6
| F III 7 | 2017-04-07 | 2017-05-05 | 28 | 15.34 | 15.29 | 15.35 | 15.36 | 15.335 | 30.5 | 30.4 | 30.45 | 184.696 | 12.864 | 2287.343 | 9.1 | 32013 | 178.9 | 17.89 | 173.3281 | 2
| F III 26 | 2017-04-07 | 2017-05-05 | 28 | 15.38 | 15.28 | 15.31 | 15.29 | 15.315 | 30.5 | 30.6 | 30.55 | 184.2145 | 12.984 | 2307.137 | 9.4 | 36630 | 200.2 | 20.02 | 198.8442 | 1
| F III 28 | 2017-04-07 | 2017-05-05 | 28 | 15.31 | 15.32 | 15.3 | 15.25 | 15.295 | 30.55 | 30.5 | 30.525 | 183.7337 | 12.83 | 2287.611 | 8.2 | 32464 | 179.5 | 17.95 | 176.6905 | 1
| F III 31 | 2017-04-07 | 2017-05-05 | 28 | 15.22 | 15.29 | 15.29 | 15.24 | 15.26 | 30.7 | 30.7 | 30.7 | 182.8938 | 12.974 | 2310.663 | 21.7 | 33123 | 186.6 | 18.66 | 181.1051 | 2
| F III 27 | 2017-04-07 | 2017-05-05 | 28 | 15.3 | 15.39 | 15.36 | 15.35 | 15.35 | 30.7 | 30.5 | 30.6 | 185.0575 | 12.876 | 2273.803 | 6.8 | 31360 | 175.5 | 17.55 | 169.4609 | 4
| F III 29 | 2017-04-07 | 2017-05-05 | 28 | 15.35 | 15.34 | 15.36 | 15.32 | 15.3425 | 30.6 | 30.5 | 30.55 | 184.8767 | 12.818 | 2269.483 | 6.1 | 30857 | 169.3 | 16.93 | 166.9058 | 2
| F III 30 | 2017-04-07 | 2017-05-05 | 28 | 15, 41 | 15.29 | 15.32 | 15.31 | 15.30667 | 30.8 | 30.65 | 30.725 | 184.0141 | 12.9 | 2281.638 | 7.7 | 33562 | 188.6 | 18.86 | 182.3882 | 2
|  |  |  | 28 | 15.32733 | 15.31387 | 15.3329 | 15.32774 | 15.3253 | 30.57419 | 30.54839 | 30.56129 | 184.4658 | 12.80677 | 2271.748 | 8.580645 | 33575.19 | 186.3097 | 18.63097 | 182.008
[11 empty] | media |  | 18.63097
[11 empty] | desviacion estandar |  | 0.959449 |  |  |  |  | punto | valor | FDM
[11 empty] | coeficiente de variacion |  | 5.149754 | % |  |  |  | -4 | 16.49 | 0.032263
[11 empty] | rango |  | 0.064 | 4.18 |  |  |  | -3 | 16.6 | 0.04174134
[11 empty] | minimo |  | 16.93 |  |  |  |  | -2 | 16.71 | 0.05327571
[11 empty] | maximo |  | 21.11 |  |  |  |  | -1 | 16.82 | 0.06708002
[11 empty] | # datos |  | 31 |  | clases | corte | frecuencia | 0 | 16.93 | 0.08332174
[11 empty] | nooclases |  | 5.567764 |  | 1 | 17.62667 | 5 | 1 | 17.04 | 0.1020997
[11 empty] | clases |  | 6 |  | 2 | 18.32333 | 8 | 2 | 17.15 | 0.1234219
[11 empty] | incremento |  | 0.6966667 |  | 3 | 19.02 | 8 | 3 | 17.26 | 0.1471841
[11 empty] | desviacion pad |  | 0.9438472 | 9.438472 | 4 | 19.71667 | 5 | 4 | 17.37 | 0.1731532
[11 empty] | INCREMENTO2 |  | 0.11 |  | 5 | 20.41333 | 4 | 5 | 17.48 | 0.2009563
[15 empty] | 6 | 21.11 | 1 | 6 | 17.59 | 0.2300772
[10 empty] | f´c requerido |  | 210 | kg/cm2 |  |  |  |  | 7 | 17.7 | 0.2598645
[10 empty] | f´c obtenida 1 |  | 199.318 | kg/cm2 |  |  |  |  | 8 | 17.81 | 0.2895486
[10 empty] | f´c obtenida 2 |  | 173.6621 | kg/cm2 |  |  |  |  | 9 | 17.92 | 0.318271
[18 empty] | 10 | 18.03 | 0.3451229
[18 empty] | 11 | 18.14 | 0.3691916
[18 empty] | 12 | 18.25 | 0.3896107
[18 empty] | 13 | 18.36 | 0.4056123
[10 empty] | t | -2.509974 | [6 empty] | 14 | 18.47 | 0.4165744
[8 empty] | rediseño |  | caso 1 | f´cr | 196.9916 | [5 empty] | 15 | 18.58 | 0.422061
[10 empty] | caso2 | f´cr | 222.6476 | [5 empty] | 16 | 18.69 | 0.4218509
[8 empty] | factor de sobrediseño |  |  | 12.64755 | kg/cm2 | [5 empty] | 17 | 18.8 | 0.4159526
[18 empty] | 18 | 18.91 | 0.4046038
[8 empty] | exceso de diseño |  |  | -36.33787 | kg/cm2 | [5 empty] | 19 | 19.02 | 0.3882552
[10 empty] | cemento | 352 | kg/m3 | [5 empty] | 20 | 19.13 | 0.3675409
[7 empty] | factor de eficiencia material cementante |  |  |  | 1.889328 | kg/m3 | [5 empty] | 21 | 19.24 | 0.3432379
[7 empty] | exceso de material cementante |  |  |  | -68.65415 | kg/m3 | [5 empty] | 22 | 19.35 | 0.3162176
[7 empty] | cantidad de cemento necesaria |  |  |  | 68.65415 | kg | [5 empty] | 23 | 19.46 | 0.2873941
[18 empty] | 24 | 19.57 | 0.2576742
[18 empty] | 25 | 19.68 | 0.227911
[18 empty] | 26 | 19.79 | 0.198866
[18 empty] | 27 | 19.9 | 0.1711816
[18 empty] | 28 | 20.01 | 0.1453634
[18 empty] | 29 | 20.12 | 0.1217738
[18 empty] | 30 | 20.23 | 0.1006361
[18 empty] | 31 | 20.34 | 0.08204557
[18 empty] | 32 | 20.45 | 0.06598687
[18 empty] | 33 | 20.56 | 0.05235535
[18 empty] | 34 | 20.67 | 0.04097942
[18 empty] | 35 | 20.78 | 0.03164256
[18 empty] | 36 | 20.89 | 0.02410342
[18 empty] | 37 | 21 | 0.01811285
[18 empty] | 38 | 21.11 | 0.01342753
[18 empty] | 39 | 21.22 | 0.009819894
[18 empty] | 40 | 21.33 | 0.007084652
[18 empty] | 41 | 21.44 | 0.005042331
[18 empty] | 42 | 21.55 | 0.003540343
[18 empty] | 43 | 21.66 | 0.002452226
[18 empty] | 44 | 21.77 | 0.001675625
[18 empty] | 45 | 21.88 | 0.001129521
[18 empty] | 46 | 21.99 | 0.0007511266
[18 empty] | 47 | 22.1 | 0.0004927572
[18 empty] | 48 | 22.21 | 0.0003188996
[18 empty] | 49 | 22.32 | 0.0002035992
[18 empty] | 50 | 22.43 | 0.0001282329
[18 empty] | 51 | 22.54 | 7.967535e-05
[18 empty] | 52 | 22.65 | 4.883707e-05
[18 empty] | 53 | 22.76 | 2.953088e-05
[18 empty] | 54 | 22.87 | 1.761588e-05
[18 empty] | 55 | 22.98 | 1.036653e-05
[18 empty] | 56 | 23.09 | 6.018163e-06
[18 empty] | 57 | 23.2 | 3.446636e-06
[18 empty] | 58 | 23.31 | 1.947278e-06
[18 empty] | 59 | 23.42 | 1.08533e-06
[18 empty] | 60 | 23.53 | 5.96756e-07
[18 empty] | 61 | 23.64 | 3.236927e-07
[18 empty] | 62 | 23.75 | 1.732089e-07
[18 empty] | 63 | 23.86 | 9.143421e-08
[18 empty] | 64 | 23.97 | 4.76155e-08
[18 empty] | 65 | 24.08 | 2.446184e-08
[18 empty] | 66 | 24.19 | 1.239741e-08
[18 empty] | 67 | 24.3 | 6.198323e-09
[18 empty] | 68 | 24.41 | 3.057162e-09
[18 empty] | 69 | 24.52 | 1.487524e-09
[18 empty] | 70 | 24.63 | 7.140203e-10
[18 empty] | 71 | 24.74 | 3.381102e-10
[18 empty] | 72 | 24.85 | 1.579455e-10
[18 empty] | 73 | 24.96 | 7.278759e-11
[18 empty] | 74 | 25.07 | 3.30909e-11
[18 empty] | 75 | 25.18 | 1.484093e-11
[18 empty] | 76 | 25.29 | 6.566208e-12
[18 empty] | 77 | 25.4 | 2.865955e-12
[18 empty] | 78 | 25.51 | 1.234029e-12
[18 empty] | 79 | 25.62 | 5.241824e-13
[18 empty] | 80 | 25.73 | 2.196548e-13
Note on K68: ADMIN: probabilidad que aparescan pruebas por debajo de f´cr
Note on L73: ADMIN: en este caso se ha obtenido un defecto de diseño (signo negativo), esto quiere decir que la resistencia promedio del concreto analizado se debe incrementar un xx
Note on L76: ADMIN: se ha encontrado que el exceso de material cementyante para el concreto evaluado en el periodo analizado es de XXX de cemento (negativo es un faltante de cemento). En conclusion xxxx es la cantidad aproximada en la que se debe incrementar el contenido de cemento por metro cubico para mejorar el diseño de mezcla y de esta manera asegurar que el concreto califique para la resistencia especifica