## resultados promedio
Tipo de fibra | Mezcla | % de fibra por m3 | Edad cilindro | Resistencia atension ft (kg/cm2) | Resistencia atension ft (Mpa)
concreto sin fibras | CS.1 | 0 | 28 | 15.02576 | 1.502576
concreto con fibras de vidrio tipo AR | CRF.1. | 1 | 28 | 20.8867 | 2.08867
concreto con fibras de vidrio tipo AR | CRF.2 | 1.3 | 28 | 23.06991 | 2.306991
concreto con fibras de vidrio tipo AR | CRF.3 | 1.6 | 28 | 26.78787 | 2.678787
concreto con fibras de vidrio tipo E | CRF.4 | 0.5 | 28 | 19.1126 | 1.91126
concreto con viruta de torno | CRF.5 | 0.03 | 28 | 14.5823 | 1.45823
concreto con viruta de torno | CRF.6 | 0.5 | 28 | 16.27363 | 1.627363
concreto con viruta de torno | CRF.7 | 1 | 28 | 19.46983 | 1.946983

## T. D. concreto simple
ENSAYO RESISTENCIA A TENSION DIAMETRAL DE ESPECIMENES DE CONCRETO
Mezcla | # Cilindro | Fecha de elaboración | Fecha de falla | Edad cilindro | Peso cilindro (kg) | Velocidad de carga (kg/cm2 *s) | Diámetro Sup (cm) |  | Diámetro Inf (cm) |  | Diámetro Prom (m) | Longitud (cm) |  |  | Carga máxima aplicada (Kgf) | Carga máxima aplicada (kN) | Resistencia a tension ft (kpa) | Resistencia atension ft (kg/cm2) | Resistencia atension ft (kg/cm2)
[7 empty] | D1 | D2 | D1 | D2 | D | L1 | L2 | L Prom (m) | P | P | T | E | T
Concreto Simple | S35 | 2017-03-21 | 2017-04-18 | 28 | 3.672 | 0.1 | 10.3 | 10.27 | 10.27 | 10.28 | 0.1028 | 19.65 | 19.6 | 0.19625 | 4417 | 43.317519 | 1366.913 | 14.92 | 13.93869
Concreto Simple | S-16 | 2017-03-21 | 2017-04-18 | 28 | 3.756 | 7.8 | 10.36 | 10.33 | 10.4 | 10.33 | 0.10355 | 19.85 | 19.95 | 0.199 | 4587 | 44.984709 | 1389.767 | 14.92 | 14.17173
Concreto Simple | S-4 | 2017-03-21 | 2017-04-18 | 28 | 3.85 | 4.1 | 10.33 | 10.4 | 10.34 | 10.36 | 0.103575 | 20.3 | 20.2 | 0.2025 | 4578 | 44.896446 | 1362.737 | 13.88 | 13.8961
Concreto Simple | S-6 | 2017-03-21 | 2017-04-18 | 28 | 3.726 | 8.5 | 10.31 | 10.27 | 10.34 | 10.32 | 0.1031 | 19.4 | 19.7 | 0.1955 | 5353 | 52.496871 | 1658.09 | 16.4 | 16.90788
Concreto Simple | S-3 | 2017-03-21 | 2017-04-18 | 28 | 3.844 | 2.6 | 10.36 | 10.34 | 10.31 | 10.34 | 0.103375 | 20.2 | 20.1 | 0.2015 | 5013 | 49.162491 | 1502.531 | 15.86 | 15.32161
Concreto Simple | S24 | 2017-03-21 | 2017-04-18 | 28 | 3.764 | 0.6 | 10.21 | 10.18 | 10.23 | 10.22 | 0.1021 | 20.3 | 20.25 | 0.20275 | 5389 | 52.849923 | 1625.316 | 16.8 | 16.57367
Concreto Simple | S28 | 2017-03-21 | 2017-04-18 | 28 | 3.762 | 6.6 | 10.21 | 10.18 | 10.24 | 10.18 | 0.102025 | 20.4 | 20.45 | 0.20425 | 5873 | 57.596511 | 1759.574 | 16.3 | 17.94273
Concreto Simple | S30 | 2017-03-21 | 2017-04-18 | 28 | 3.508 | 4.3 | 10.19 | 10.23 | 10.15 | 10.3 | 0.102175 | 18.9 | 18.85 | 0.18875 | 4890 | 47.95623 | 1583.046 | 16.8 | 16.14264
Concreto Simple | S23 | 2017-03-21 | 2017-04-18 | 28 | 3.81 | 1 | 10.22 | 10.21 | 10.22 | 10.19 | 0.1021 | 20.4 | 20.4 | 0.204 | 4875 | 47.809125 | 1461.285 | 14.6 | 14.90102
Concreto Simple | S38 | 2017-03-21 | 2017-04-18 | 28 | 3.808 | 4.3 | 10.21 | 10.18 | 10.26 | 10.19 | 0.1021 | 20.4 | 20.4 | 0.204 | 4810 | 47.17167 | 1441.801 | 14.2 | 14.70234
Concreto Simple | S-22 | 2017-03-21 | 2017-04-18 | 28 | 3.842 | 6.3 | 10.33 | 10.36 | 10.26 | 10.34 | 0.103225 | 19.25 | 20.1 | 0.19675 | 4980 | 48.83886 | 1530.897 | 15.9 | 15.61086
Concreto Simple | S-9 | 2017-03-21 | 2017-04-18 | 28 | 3.808 | 6.8 | 10.34 | 10.32 | 10.31 | 10.41 | 0.10345 | 19.9 | 20.15 | 0.20025 | 4678 | 45.877146 | 1409.852 | 14.3 | 14.37654
Concreto Simple | S36 | 2017-03-21 | 2017-04-18 | 28 | 3.608 | 1.2 | 10.19 | 10.27 | 10.19 | 10.16 | 0.102025 | 19.6 | 19.55 | 0.19575 | 4019 | 39.414333 | 1256.394 | 12 | 12.8117
Concreto Simple | S-13 | 2017-03-21 | 2017-04-18 | 28 | 3.714 | 6.8 | 10.31 | 10.34 | 10.35 | 10.33 | 0.103325 | 19.5 | 19.48 | 0.1949 | 4683 | 45.926181 | 1451.855 | 14.4 | 14.80485
Concreto Simple | S-21 | 2017-03-21 | 2017-04-18 | 28 | 3.876 | 3.5 | 10.34 | 10.31 | 10.32 | 10.37 | 0.10335 | 20.3 | 20.3 | 0.203 | 3986 | 39.090702 | 1186.17 | 13.4 | 12.09562
Concreto Simple | S-0.1 | 2017-03-21 | 2017-04-18 | 28 | 3.816 | 0.1 | 10.38 | 10.33 | 10.34 | 10.3 | 0.103375 | 20 | 20.1 | 0.2005 | 5480 | 53.74236 | 1650.695 | 16.3 | 16.83247
Concreto Simple | S-11 | 2017-03-21 | 2017-04-18 | 28 | 3.91 | 7.2 | 10.35 | 10.32 | 10.4 | 10.37 | 0.1036 | 20.6 | 20.5 | 0.2055 | 5088 | 49.898016 | 1492.079 | 14.8 | 15.21503
Concreto Simple | S29 | 2017-03-21 | 2017-04-18 | 28 | 3.796 | 6.3 | 10.23 | 10.25 | 10.24 | 10.18 | 0.10225 | 20.4 | 20.3 | 0.2035 | 4237 | 41.552259 | 1271.297 | 13.2 | 12.96367
Concreto Simple | S31 | 2017-03-21 | 2017-04-18 | 28 | 3.756 | 1.8 | 10.23 | 10.19 | 10.26 | 10.19 | 0.102175 | 20.25 | 20.35 | 0.203 | 5456 | 53.506992 | 1642.29 | 16.8 | 16.74676
Concreto Simple | S-10 | 2017-03-21 | 2017-04-18 | 28 | 3.802 | 3.8 | 10.34 | 10.32 | 10.32 | 10.33 | 0.103275 | 20 | 19.9 | 0.1995 | 5790 | 56.78253 | 1754.514 | 17.9 | 17.89113
Concreto Simple | S-2 | 2017-03-21 | 2017-04-18 | 28 | 3.884 | 5.6 | 10.4 | 10.38 | 10.31 | 10.48 | 0.103925 | 20.2 | 20.2 | 0.202 | 3856 | 37.815792 | 1146.785 | 11.6 | 11.69399
|  |  |  | 28 | 3.776762 | 4.252381 | 10.29238 | 10.28476 | 10.28857 | 10.29381 | 0.1028988 | 19.99048 | 20.03952 | 0.20015 | 4858.952 | 47.651746 | 1473.519 | 15.01333 | 15.02576

## vidrio 1 AR
ENSAYO RESISTENCIA A TENSION DIAMETRAL DE ESPECIMENES DE CONCRETO
Mezcla | # Cilindro | Fecha de elaboración | Fecha de falla | Edad cilindro | Peso cilindro (kg) | Velocidad de carga (kg/cm2 *s) | Diámetro Sup (cm) |  | Diámetro Inf (cm) |  | Diámetro Prom (m) | Longitud (cm) |  |  | Carga máxima aplicada (Kgf) | Carga máxima aplicada (kN) | Resistencia a tension ft (kpa) | Resistencia atension ft (kg/cm2) | Resistencia atension ft (kg/cm2)
[7 empty] | D1 | D2 | D1 | D2 | D | L1 | L2 | L Prom (m) | P | P | T | E | T
Concreto Fibra Vidrio AR I | V. I -2 | 2017-03-24 | 2017-04-21 | 28 | 3.698 | 23.7 | 10.14 | 10.195 | 10.18 | 10.21 | 0.1018125 | 20.2 | 20.2 | 0.202 | 6694 | 65.648058 | 2032.121 | 14.92 | 20.72194
Concreto Fibra Vidrio AR I | V. I. 7 | 2017-03-24 | 2017-04-21 | 28 | 3.758 | 8.5 | 10.23 | 10.25 | 10.29 | 10.2 | 0.102425 | 20.2 | 20.2 | 0.202 | 6156 | 60.371892 | 1857.623 | 14.92 | 18.94255
Concreto Fibra Vidrio AR I | V.I. 6 | 2017-03-24 | 2017-04-21 | 28 | 3.744 | 10.5 | 10.22 | 10.21 | 10.18 | 10.19 | 0.102 | 20.3 | 20.2 | 0.2025 | 6636 | 65.079252 | 2005.845 | 13.88 | 20.45401
Concreto Fibra Vidrio AR I | V.I. -13 | 2017-03-24 | 2017-04-21 | 28 | 3.77 | 4.7 | 10.19 | 10.19 | 10.29 | 10.22 | 0.102225 | 20.4 | 20.3 | 0.2035 | 7082 | 69.453174 | 2125.449 | 16.4 | 21.67363
Concreto Fibra Vidrio AR I | V.I. -8 | 2017-03-24 | 2017-04-21 | 28 | 3.774 | 5.2 | 10.27 | 10.19 | 10.16 | 10.24 | 0.10215 | 20.4 | 20.4 | 0.204 | 7420 | 72.76794 | 2223.062 | 15.86 | 22.66901
Concreto Fibra Vidrio AR I | V.I. -17 | 2017-03-24 | 2017-04-21 | 28 | 3.706 | 3.7 | 10.16 | 10.22 | 10.03 | 10.21 | 0.10155 | 20 | 19.95 | 0.19975 | 6894 | 67.609458 | 2121.88 | 16.8 | 21.63724
Concreto Fibra Vidrio AR I | V.I. -9 | 2017-03-24 | 2017-04-21 | 28 | 3.766 | 2.6 | 10.25 | 10.3 | 10.29 | 10.25 | 0.102725 | 20.2 | 20.25 | 0.20225 | 6960 | 68.25672 | 2091.514 | 16.3 | 21.32759
Concreto Fibra Vidrio AR I | V.I. -4 | 2017-03-24 | 2017-04-21 | 28 | 3.76 | 6.3 | 10.15 | 10.23 | 10.18 | 10.15 | 0.101775 | 20.3 | 20.3 | 0.203 | 7133 | 69.953331 | 2155.517 | 16.8 | 21.98023
Concreto Fibra Vidrio AR I | V.I. -14 | 2017-03-24 | 2017-04-21 | 28 | 3.756 | 6.1 | 10.17 | 10.18 | 10.2 | 10.18 | 0.101825 | 20.25 | 20.3 | 0.20275 | 6179 | 60.597453 | 1868.612 | 14.6 | 19.05461
Concreto Fibra Vidrio AR I | V.I. -16 | 2017-03-24 | 2017-04-21 | 28 | 3.768 | 3.1 | 10.19 | 10.24 | 10.22 | 10.17 | 0.10205 | 20.5 | 20.45 | 0.20475 | 6343 | 62.205801 | 1895.283 | 14.2 | 19.32658
Concreto Fibra Vidrio AR I | V.I. -19 | 2017-03-24 | 2017-04-21 | 28 | 3.76 | 2.1 | 10.13 | 10.18 | 10.19 | 10.15 | 0.101625 | 20.4 | 20.45 | 0.20425 | 6810 | 66.78567 | 2048.334 | 15.9 | 20.88727
Concreto Fibra Vidrio AR I | V.I. -7 | 2017-03-24 | 2017-04-21 | 28 | 3.71 | 0.7 | 10.25 | 10.24 | 10.22 | 10.13 | 0.1021 | 20.25 | 20.15 | 0.202 | 7440 | 72.96408 | 2252.227 | 14.3 | 22.96641
Concreto Fibra Vidrio AR I | V.I. -3 | 2017-03-24 | 2017-04-21 | 28 | 3.76 | 2.5 | 10.24 | 10.35 | 10.26 | 10.15 | 0.1025 | 20.25 | 20.2 | 0.20225 | 6596 | 64.686972 | 1986.482 | 12 | 20.25655
Concreto Fibra Vidrio AR I | V.I. -15 | 2017-03-24 | 2017-04-21 | 28 | 3.78 | 2.8 | 10.25 | 10.31 | 10.31 | 10.24 | 0.102775 | 20.2 | 20.15 | 0.20175 | 7197 | 70.580979 | 2167.039 | 14.4 | 22.09773
Concreto Fibra Vidrio AR I | V.I. 2 | 2017-03-24 | 2017-04-21 | 28 | 3.8 | 10 | 10.29 | 10.25 | 10.32 | 10.28 | 0.10285 | 20.2 | 20.2 | 0.202 | 6630 | 65.02041 | 1992.389 | 13.4 | 20.31679
Concreto Fibra Vidrio AR I | V.I. -10 | 2017-03-24 | 2017-04-21 | 28 | 3.794 | 5.6 | 10.23 | 10.27 | 10.23 | 10.35 | 0.1027 | 20.2 | 20.2 | 0.202 | 7810 | 76.59267 | 2350.42 | 16.3 | 23.96771
Concreto Fibra Vidrio AR I | V.I. 1 | 2017-03-24 | 2017-04-21 | 28 | 3.766 | 27.8 | 10.25 | 10.21 | 10.31 | 10.33 | 0.10275 | 20.2 | 20.25 | 0.20225 | 6654 | 65.255778 | 1999.073 | 14.8 | 20.38495
Concreto Fibra Vidrio AR I | V.I. -11 | 2017-03-24 | 2017-04-21 | 28 | 3.838 | 4.1 | 10.24 | 10.22 | 10.2 | 10.19 | 0.102125 | 20.5 | 20.45 | 0.20475 | 6081 | 59.636367 | 1815.663 | 13.2 | 18.51468
Concreto Fibra Vidrio AR I | V.I. -12 | 2017-03-24 | 2017-04-21 | 28 | 3.78 | 4.4 | 10.18 | 10.21 | 10.17 | 10.15 | 0.101775 | 20.4 | 20.4 | 0.204 | 7314 | 71.728398 | 2199.379 | 16.8 | 22.4275
Concreto Fibra Vidrio AR I | V.I. -5 | 2017-03-24 | 2017-04-21 | 28 | 3.736 | 0.6 | 10.19 | 10.21 | 10.25 | 10.2 | 0.102125 | 20.25 | 20.35 | 0.203 | 6268 | 61.470276 | 1887.631 | 17.9 | 19.24855
Concreto Fibra Vidrio AR I | V.I. -18 | 2017-03-24 | 2017-04-21 | 28 | 3.788 | 2.8 | 10.22 | 10.28 | 10.19 | 10.33 | 0.10255 | 20.3 | 20.3 | 0.203 | 6463 | 63.382641 | 1938.29 | 11.6 | 19.76513
20.8867

## vidrio 2 AR
ENSAYO RESISTENCIA A TENSION DIAMETRAL DE ESPECIMENES DE CONCRETO
Mezcla | # Cilindro | Fecha de elaboración | Fecha de falla | Edad cilindro | Peso cilindro (kg) | Velocidad de carga (kg/cm2 *s) | Diámetro Sup (cm) |  | Diámetro Inf (cm) |  | Diámetro Prom (m) | Longitud (cm) |  |  | Carga máxima aplicada (Kgf) | Carga máxima aplicada (kN) | Resistencia a tension ft (kpa) | Resistencia atension ft (kg/cm2) | Resistencia atension ft (kg/cm2)
[7 empty] | D1 | D2 | D1 | D2 | D | L1 | L2 | L Prom (m) | P | P | T | E | T
Concreto Fibra Vidrio AR II | V II 11 | 2017-03-30 | 2017-04-27 | 28 | 3.748 | 19.7 | 10.21 | 10.18 | 10.24 | 10.18 | 0.102025 | 20.4 | 20.4 | 0.204 | 8124 | 79.672068 | 2436.966 | 24.92 | 24.85023
Concreto Fibra Vidrio AR II | V II 16 | 2017-03-30 | 2017-04-27 | 28 | 3.768 | 11.5 | 10.19 | 10.23 | 10.15 | 10.3 | 0.102175 | 20.2 | 20.25 | 0.20225 | 6916 | 67.825212 | 2089.479 | 21.32 | 21.30684
Concreto Fibra Vidrio AR II | V II 1 | 2017-03-30 | 2017-04-27 | 28 | 3.754 | 8.2 | 10.22 | 10.21 | 10.22 | 10.19 | 0.1021 | 20.25 | 20.2 | 0.20225 | 7960 | 78.06372 | 2406.662 | 24.68 | 24.54121
Concreto Fibra Vidrio AR II | V II 4 | 2017-03-30 | 2017-04-27 | 28 | 3.76 | 5 | 10.23 | 10.25 | 10.24 | 10.18 | 0.10225 | 20.2 | 20.2 | 0.202 | 7047 | 69.109929 | 2130.129 | 21.74 | 21.72135
Concreto Fibra Vidrio AR II | V II 15 | 2017-03-30 | 2017-04-27 | 28 | 3.77 | 7.8 | 10.23 | 10.19 | 10.26 | 10.19 | 0.102175 | 20.2 | 20.3 | 0.2025 | 7341 | 71.993187 | 2215.143 | 22.56 | 22.58826
Concreto Fibra Vidrio AR II | V II 6 | 2017-03-30 | 2017-04-27 | 28 | 3.766 | 4.4 | 10.34 | 10.32 | 10.32 | 10.33 | 0.103275 | 20 | 20 | 0.2 | 7526 | 73.807482 | 2274.863 | 23.28 | 23.19724
Concreto Fibra Vidrio AR II | V II 14 | 2017-03-30 | 2017-04-27 | 28 | 3.786 | 12.8 | 10.4 | 10.38 | 10.31 | 10.48 | 0.103925 | 20.2 | 20.1 | 0.2015 | 7867 | 77.151669 | 2345.473 | 23.93 | 23.91725
Concreto Fibra Vidrio AR II | V II 13 | 2017-03-30 | 2017-04-27 | 28 | 3.77 | 15.6 | 10.11 | 10.12 | 10.18 | 10.15 | 0.1014 | 20.1 | 20.2 | 0.2015 | 8023 | 78.681561 | 2451.546 | 24.8 | 24.99891
Concreto Fibra Vidrio AR II | V II 12 | 2017-03-30 | 2017-04-27 | 28 | 3.786 | 5 | 10.13 | 10.12 | 10.2 | 10.18 | 0.101575 | 20.25 | 20.3 | 0.20275 | 7838 | 76.867266 | 2376.15 | 24.26 | 24.23008
Concreto Fibra Vidrio AR II | V II 19 | 2017-03-30 | 2017-04-27 | 28 | 3.748 | 5.6 | 10.16 | 10.21 | 10.11 | 10.12 | 0.1015 | 20.5 | 20.45 | 0.20475 | 6630 | 65.02041 | 1991.773 | 20.35 | 20.31051
Concreto Fibra Vidrio AR II | V II 5 | 2017-03-30 | 2017-04-27 | 28 | 3.751 | 7.2 | 10.26 | 10.27 | 10.13 | 10.12 | 0.10195 | 20.4 | 20.45 | 0.20425 | 7382 | 72.395274 | 2213.304 | 22.59 | 22.5695
Concreto Fibra Vidrio AR II | V II 8 | 2017-03-30 | 2017-04-27 | 28 | 3.739 | 7.4 | 10.13 | 10.14 | 10.16 | 10.21 | 0.1016 | 20.25 | 20.15 | 0.202 | 7393 | 72.503151 | 2249.013 | 22.63 | 22.93363
Concreto Fibra Vidrio AR II | V II 3 | 2017-03-30 | 2017-04-27 | 28 | 3.754 | 3.1 | 10.12 | 10.28 | 10.26 | 10.27 | 0.102325 | 20.25 | 20.2 | 0.20225 | 7052 | 69.158964 | 2127.445 | 21.59 | 21.69398
Concreto Fibra Vidrio AR II | V II 10 | 2017-03-30 | 2017-04-27 | 28 | 3.77 | 3.4 | 10.25 | 10.31 | 10.13 | 10.14 | 0.102075 | 20.2 | 20.15 | 0.20175 | 6752 | 66.216864 | 2046.99 | 20.88 | 20.87357
Concreto Fibra Vidrio AR II | V II 2 | 2017-03-30 | 2017-04-27 | 28 | 3.769 | 7.1 | 10.2 | 10.19 | 10.12 | 10.28 | 0.101975 | 20 | 20 | 0.2 | 8469 | 83.055483 | 2592.536 | 26.54 | 26.4366
Concreto Fibra Vidrio AR II | V. II. 0.3 | 2017-03-30 | 2017-04-27 | 28 | 3.798 | 5.6 | 10.17 | 10.15 | 10.23 | 10.35 | 0.10225 | 20.2 | 20.1 | 0.2015 | 7746 | 75.965022 | 2347.229 | 23.3 | 23.93516
Concreto Fibra Vidrio AR II | V. II. 0.2 | 2017-03-30 | 2017-04-27 | 28 | 3.786 | 27.8 | 10.25 | 10.2 | 10.31 | 10.33 | 0.102725 | 20 | 20 | 0.2 | 7654 | 75.062778 | 2325.941 | 23.8 | 23.71808
Concreto Fibra Vidrio AR II | V. II. 20 | 2017-03-30 | 2017-04-27 | 28 | 3.818 | 4.1 | 10.19 | 10.33 | 10.2 | 10.19 | 0.102275 | 20.2 | 20.1 | 0.2015 | 7081 | 69.443367 | 2145.193 | 23.82 | 21.87496
Concreto Fibra Vidrio AR II | V. II. 22 | 2017-03-30 | 2017-04-27 | 28 | 3.754 | 10.2 | 10.18 | 10.21 | 10.17 | 10.15 | 0.101775 | 20.1 | 20.2 | 0.2015 | 7511 | 73.660377 | 2286.641 | 23.18 | 23.31733
Concreto Fibra Vidrio AR II | V. II. 21 | 2017-03-30 | 2017-04-27 | 28 | 3.765 | 10.11 | 10.12 | 10.21 | 10.25 | 10.2 | 0.10195 | 20.25 | 20.3 | 0.20275 | 7228 | 70.884996 | 2183.164 | 22.34 | 22.26216
Concreto Fibra Vidrio AR II | V. II. 23 | 2017-03-30 | 2017-04-27 | 28 | 3.79 | 10.13 | 10.12 | 10.28 | 10.19 | 10.33 | 0.1023 | 20.5 | 20.45 | 0.20475 | 7630 | 74.82741 | 2274.266 | 23.54 | 23.19115
23.06991

## vidrio 3 AR
ENSAYO RESISTENCIA A TENSION DIAMETRAL DE ESPECIMENES DE CONCRETO
Mezcla | # Cilindro | Fecha de elaboración | Fecha de falla | Edad cilindro | Peso cilindro (kg) | Velocidad de carga (kg/cm2 *s) | Diámetro Sup (cm) |  | Diámetro Inf (cm) |  | Diámetro Prom (m) | Longitud (cm) |  |  | Carga máxima aplicada (Kgf) | Carga máxima aplicada (kN) | Resistencia a tension ft (kpa) | Resistencia atension ft (kg/cm2) | Resistencia atension ft (kg/cm2)
[7 empty] | D1 | D2 | D1 | D2 | D | L1 | L2 | L Prom (m) | P | P | T | E | T
Concreto Fibra Vidrio AR III | AR 12 | 2017-03-27 | 2017-04-24 | 28 | 3.596 | 2.81 | 10.14 | 10.39 | 10.27 | 10.25 | 0.102625 | 20.2 | 20.1 | 0.2015 | 8873 | 87.017511 | 2678.913 | 27.4 | 27.31741
Concreto Fibra Vidrio AR III | AR 11 | 2017-03-27 | 2017-04-24 | 28 | 3.602 | 1.81 | 10.25 | 10.23 | 10.3 | 10.27 | 0.102625 | 20.2 | 20.2 | 0.202 | 8653 | 84.859971 | 2606.024 | 26.5 | 26.57415
Concreto Fibra Vidrio AR III | AR 20 | 2017-03-27 | 2017-04-24 | 28 | 3.588 | 0.45 | 10.14 | 10.39 | 10.28 | 10.12 | 0.102325 | 20.3 | 20.25 | 0.20275 | 7867 | 77.151669 | 2367.461 | 24.2 | 24.14147
Concreto Fibra Vidrio AR III | AR 14 | 2017-03-27 | 2017-04-24 | 28 | 3.62 | 0.54 | 10.11 | 10.24 | 10.22 | 10.21 | 0.10195 | 20.25 | 20.3 | 0.20275 | 8966 | 87.929562 | 2708.114 | 27.6 | 27.61518
Concreto Fibra Vidrio AR III | AR 19 | 2017-03-27 | 2017-04-24 | 28 | 3.652 | 0.21 | 10.26 | 10.23 | 10.21 | 10.2 | 0.10225 | 20.5 | 20.5 | 0.205 | 8736 | 85.673952 | 2602.027 | 26.26 | 26.53339
Concreto Fibra Vidrio AR III | AR 17 | 2017-03-27 | 2017-04-24 | 28 | 3.606 | 1.88 | 10.19 | 10.22 | 10.17 | 10.22 | 0.102 | 20.25 | 20.2 | 0.20225 | 8937 | 87.645159 | 2704.702 | 27.58 | 27.58038
Concreto Fibra Vidrio AR III | AR 18 | 2017-03-27 | 2017-04-24 | 28 | 3.608 | 0.8 | 10.21 | 10.2 | 10.22 | 10.19 | 0.10205 | 20.2 | 20.15 | 0.20175 | 8758 | 85.889706 | 2655.796 | 27.3 | 27.08168
Concreto Fibra Vidrio AR III | AR 13 | 2017-03-27 | 2017-04-24 | 28 | 3.572 | 0.99 | 10.19 | 10.19 | 10.24 | 10.19 | 0.102025 | 20.1 | 20 | 0.2005 | 8954 | 87.811878 | 2732.829 | 27.8 | 27.8672
Concreto Fibra Vidrio AR III | AR 15 | 2017-03-27 | 2017-04-24 | 28 | 3.56 | 1.74 | 10.14 | 10.21 | 10.25 | 10.17 | 0.101925 | 20.2 | 20.1 | 0.2015 | 9061 | 88.861227 | 2754.461 | 28 | 28.08779
Concreto Fibra Vidrio AR III | AR 21 | 2017-03-27 | 2017-04-24 | 28 | 3.638 | 1.45 | 10.22 | 10.24 | 10.21 | 10.2 | 0.102175 | 20.4 | 20.4 | 0.204 | 9612 | 94.264884 | 2879.09 | 29.4 | 29.35866
Concreto Fibra Vidrio AR III | AR 16 | 2017-03-27 | 2017-04-24 | 28 | 3.694 | 1.36 | 10.22 | 10.19 | 10.19 | 10.31 | 0.102275 | 20.3 | 20.3 | 0.203 | 8865 | 86.939055 | 2665.812 | 27.18 | 27.18382
Concreto Fibra Vidrio AR III | AR 22 | 2017-03-27 | 2017-04-24 | 28 | 3.588 | 0.45 | 10.14 | 10.39 | 10.28 | 10.12 | 0.102325 | 20.25 | 20.15 | 0.202 | 8693 | 85.252251 | 2625.747 | 26.8 | 26.77527
Concreto Fibra Vidrio AR III | AR 27 | 2017-03-27 | 2017-04-24 | 28 | 3.62 | 0.54 | 10.11 | 10.24 | 10.22 | 10.21 | 0.10195 | 20.25 | 20.2 | 0.20225 | 8052 | 78.965964 | 2438.06 | 24.86 | 24.86138
Concreto Fibra Vidrio AR III | AR 31 | 2017-03-27 | 2017-04-24 | 28 | 3.77 | 3.4 | 10.25 | 10.31 | 10.13 | 10.14 | 0.102075 | 20.2 | 20.15 | 0.20175 | 8752 | 85.830864 | 2653.326 | 27.06 | 27.0565
Concreto Fibra Vidrio AR III | AR 23 | 2017-03-27 | 2017-04-24 | 28 | 3.769 | 7.1 | 10.2 | 10.19 | 10.12 | 10.28 | 0.101975 | 20 | 20 | 0.2 | 8469 | 83.055483 | 2592.536 | 26.54 | 26.4366
Concreto Fibra Vidrio AR III | AR 30 | 2017-03-27 | 2017-04-24 | 28 | 3.798 | 5.6 | 10.17 | 10.15 | 10.23 | 10.35 | 0.10225 | 20.2 | 20.1 | 0.2015 | 8758 | 85.889706 | 2653.89 | 27.08 | 27.06224
Concreto Fibra Vidrio AR III | AR 29 | 2017-03-27 | 2017-04-24 | 28 | 3.786 | 27.8 | 10.25 | 10.2 | 10.31 | 10.33 | 0.102725 | 20.2 | 20.1 | 0.2015 | 8954 | 87.811878 | 2700.736 | 27.6 | 27.53995
Concreto Fibra Vidrio AR III | AR 24 | 2017-03-27 | 2017-04-24 | 28 | 3.596 | 2.81 | 10.14 | 10.39 | 10.27 | 10.25 | 0.102625 | 20.5 | 20.4 | 0.2045 | 8561 | 83.957727 | 2546.797 | 25.9 | 25.9702
Concreto Fibra Vidrio AR III | AR 28 | 2017-03-27 | 2017-04-24 | 28 | 3.602 | 1.81 | 10.25 | 10.23 | 10.3 | 10.27 | 0.102625 | 20.1 | 20.2 | 0.2015 | 7912 | 77.592984 | 2388.77 | 24.36 | 24.35877
Concreto Fibra Vidrio AR III | AR 25 | 2017-03-27 | 2017-04-24 | 28 | 3.572 | 0.99 | 10.19 | 10.19 | 10.24 | 10.19 | 0.102025 | 20 | 20.3 | 0.2015 | 8628 | 84.614796 | 2620.262 | 26.71 | 26.71934
Concreto Fibra Vidrio AR III | AR 26 | 2017-03-27 | 2017-04-24 | 28 | 3.56 | 1.74 | 10.14 | 10.21 | 10.25 | 10.17 | 0.101925 | 20.4 | 20.4 | 0.204 | 8630 | 84.63441 | 2591.291 | 26.45 | 26.42391
26.78787

## vidrio tipo E
ENSAYO RESISTENCIA A TENSION DIAMETRAL DE ESPECIMENES DE CONCRETO
Mezcla | # Cilindro | Fecha de elaboración | Fecha de falla | Edad cilindro | Peso cilindro (kg) | Velocidad de carga (kg/cm2 *s) | Diámetro Sup (cm) |  | Diámetro Inf (cm) |  | Diámetro Prom (m) | Longitud (cm) |  |  | Carga máxima aplicada (Kgf) | Carga máxima aplicada (kN) | Resistencia a tension ft (kpa) | Resistencia atension ft (kg/cm2) | Resistencia atension ft (kg/cm2)
[7 empty] | D1 | D2 | D1 | D2 | D | L1 | L2 | L Prom (m) | P | P | T | E | T
Concreto Fibra Vidrio E | E 4 | 2017-04-25 | 2017-05-23 | 28 | 3.606 | 1.27 | 10.11 | 10.12 | 10.12 | 10.28 | 0.101575 | 20.2 | 20.2 | 0.202 | 5873 | 57.596511 | 1787.056 | 18.2 | 18.22296
Concreto Fibra Vidrio E | E. 5 | 2017-04-25 | 2017-05-23 | 28 | 3.598 | 0.63 | 10.13 | 10.12 | 10.23 | 10.35 | 0.102075 | 20.3 | 20.25 | 0.20275 | 5653 | 55.438971 | 1705.356 | 17.32 | 17.38986
Concreto Fibra Vidrio E | E 12 | 2017-04-25 | 2017-05-23 | 28 | 3.602 | 12.5 | 10.16 | 10.21 | 10.31 | 10.33 | 0.102525 | 20.2 | 20.2 | 0.202 | 4867 | 47.730669 | 1467.224 | 14.88 | 14.96158
Concreto Fibra Vidrio E | E10 | 2017-04-25 | 2017-05-23 | 28 | 3.6 | 0.45 | 10.26 | 10.27 | 10.27 | 10.25 | 0.102625 | 20.2 | 20.2 | 0.202 | 5966 | 58.508562 | 1796.78 | 18.44 | 18.32213
Concreto Fibra Vidrio E | E17 | 2017-04-25 | 2017-05-23 | 28 | 3.601 | 6.6 | 10.13 | 10.14 | 10.3 | 10.27 | 0.1021 | 20.1 | 20.15 | 0.20125 | 6336 | 62.137152 | 1925.173 | 19.26 | 19.63138
Concreto Fibra Vidrio E | E19 | 2017-04-25 | 2017-05-23 | 28 | 3.548 | 0.16 | 10.12 | 10.28 | 10.24 | 10.19 | 0.102075 | 20.3 | 20.2 | 0.2025 | 4937 | 48.417159 | 1491.197 | 15.28 | 15.20603
Concreto Fibra Vidrio E | E1 | 2017-04-25 | 2017-05-23 | 28 | 3.598 | 0.26 | 10.16 | 10.18 | 10.25 | 10.17 | 0.1019 | 20.15 | 20.2 | 0.20175 | 5758 | 56.468706 | 1748.639 | 17.83 | 17.83122
Concreto Fibra Vidrio E | E13 | 2017-04-25 | 2017-05-23 | 28 | 3.68 | 0.28 | 10.14 | 10.17 | 10.24 | 10.19 | 0.10185 | 20.2 | 20.3 | 0.2025 | 5954 | 58.390878 | 1802.35 | 18.48 | 18.37892
Concreto Fibra Vidrio E | E16 | 2017-04-25 | 2017-05-23 | 28 | 3.62 | 0.75 | 10.18 | 10.17 | 10.25 | 10.17 | 0.101925 | 20.35 | 20.3 | 0.20325 | 5561 | 54.536727 | 1675.938 | 17.26 | 17.08987
Concreto Fibra Vidrio E | E2 | 2017-04-25 | 2017-05-23 | 28 | 3.567 | 0.68 | 10.22 | 10.24 | 10.21 | 10.2 | 0.102175 | 20.4 | 20.4 | 0.204 | 6012 | 58.959684 | 1800.779 | 17.32 | 18.36291
Concreto Fibra Vidrio E | E8 | 2017-04-25 | 2017-05-23 | 28 | 3.583 | 0.61 | 10.22 | 10.19 | 10.19 | 10.31 | 0.102275 | 20.3 | 20.3 | 0.203 | 5365 | 52.614555 | 1613.32 | 16.46 | 16.45135
Concreto Fibra Vidrio E | E6 | 2017-04-25 | 2017-05-23 | 28 | 3.55 | 0.47 | 10.14 | 10.13 | 10.28 | 10.12 | 0.101675 | 20.1 | 20.15 | 0.20125 | 7393 | 72.503151 | 2255.729 | 22.73 | 23.00212
Concreto Fibra Vidrio E | E17 | 2017-04-25 | 2017-05-23 | 28 | 3.606 | 0.02 | 10.15 | 10.21 | 10.22 | 10.21 | 0.101975 | 20.3 | 20.2 | 0.2025 | 7052 | 69.158964 | 2132.111 | 21.7 | 21.74156
Concreto Fibra Vidrio E | E9 | 2017-04-25 | 2017-05-23 | 28 | 3.66 | 0.07 | 10.1 | 10.14 | 10.13 | 10.14 | 0.101275 | 20.15 | 20.2 | 0.20175 | 6752 | 66.216864 | 2063.16 | 20.9 | 21.03846
Concreto Fibra Vidrio E | E15 | 2017-04-25 | 2017-05-23 | 28 | 3.578 | 0.91 | 10.11 | 10.26 | 10.12 | 10.28 | 0.101925 | 20.2 | 20.3 | 0.2025 | 8469 | 83.055483 | 2561.785 | 26.4 | 26.12303
Concreto Fibra Vidrio E | E21 | 2017-04-25 | 2017-05-23 | 28 | 3.598 | 0.99 | 10.13 | 10.11 | 10.24 | 10.19 | 0.101675 | 20.35 | 20.3 | 0.20325 | 5758 | 56.468706 | 1739.575 | 17.81 | 17.7388
Concreto Fibra Vidrio E | E18 | 2017-04-25 | 2017-05-23 | 28 | 3.62 | 0.68 | 10.13 | 10.14 | 10.25 | 10.17 | 0.101725 | 20.4 | 20.4 | 0.204 | 5954 | 58.390878 | 1791.296 | 18.38 | 18.2662
Concreto Fibra Vidrio E | E14 | 2017-04-25 | 2017-05-23 | 28 | 3.512 | 0.84 | 10.21 | 10.24 | 10.21 | 10.2 | 0.10215 | 20.3 | 20.3 | 0.203 | 5561 | 54.536727 | 1674.306 | 16.82 | 17.07323
Concreto Fibra Vidrio E | E3 | 2017-04-25 | 2017-05-23 | 28 | 3.584 | 0.56 | 10.16 | 10.16 | 10.19 | 10.31 | 0.10205 | 20.25 | 20.15 | 0.202 | 6012 | 58.959684 | 1820.836 | 18.8 | 18.56743
Concreto Fibra Vidrio E | E20 | 2017-04-25 | 2017-05-23 | 28 | 3.591 | 0.05 | 10.24 | 10.21 | 10.28 | 10.12 | 0.102125 | 20.25 | 20.2 | 0.20225 | 7228 | 70.884996 | 2184.811 | 22.9 | 22.27895
Concreto Fibra Vidrio E | E7 | 2017-04-25 | 2017-05-23 | 28 | 3.569 | 0.42 | 10.13 | 10.11 | 10.25 | 10.17 | 0.10165 | 20.2 | 20.15 | 0.20175 | 7630 | 74.82741 | 2322.843 | 23.36 | 23.6865
19.1126

## VIRUTA 1
ENSAYO RESISTENCIA A TENSION DIAMETRAL DE ESPECIMENES DE CONCRETO
Mezcla | # Cilindro | Fecha de elaboración | Fecha de falla | Edad cilindro | Peso cilindro (kg) | Velocidad de carga (kg/cm2 *s) | Diámetro Sup (cm) |  | Diámetro Inf (cm) |  | Diámetro Prom (m) | Longitud (cm) |  |  | Carga máxima aplicada (Kgf) | Carga máxima aplicada (kN) | Resistencia a tension ft (kpa) | Resistencia atension ft (kg/cm2) | Resistencia atension ft (kg/cm2)
[7 empty] | D1 | D2 | D1 | D2 | D | L1 | L2 | L Prom (m) | P | P | T | E | T
Concreto Viruta Torno (Dosis I) | F I 17 | 2017-04-03 | 2017-05-01 | 28 | 3.746 | 0.16 | 10.26 | 10.23 | 10.29 | 10.29 | 0.102675 | 20.25 | 20.2 | 0.20225 | 3642 | 35.717094 | 1094.972 | 11.2 | 11.16565
Concreto Viruta Torno (Dosis I) | F I 21 | 2017-04-03 | 2017-05-01 | 28 | 3.762 | 0.45 | 10.25 | 10.37 | 10.19 | 10.32 | 0.102825 | 20.3 | 20.25 | 0.20275 | 4255 | 41.728785 | 1274.255 | 12.9 | 12.99383
Concreto Viruta Torno (Dosis I) | F I 5 | 2017-04-03 | 2017-05-01 | 28 | 3.746 | 2.23 | 10.29 | 10.18 | 10.22 | 10.18 | 0.102175 | 20.2 | 20.3 | 0.2025 | 5434 | 53.291238 | 1639.707 | 16.72 | 16.72042
Concreto Viruta Torno (Dosis I) | F I 11 | 2017-04-03 | 2017-05-01 | 28 | 3.762 | 0.47 | 10.26 | 10.28 | 10.3 | 10.21 | 0.102625 | 20.2 | 20.3 | 0.2025 | 5052 | 49.544964 | 1517.754 | 15.5 | 15.47684
Concreto Viruta Torno (Dosis I) | F I 10 | 2017-04-03 | 2017-05-01 | 28 | 3.774 | 0.45 | 10.25 | 10.18 | 10.18 | 10.19 | 0.102 | 20.4 | 20.4 | 0.204 | 4174 | 40.934418 | 1252.387 | 12.77 | 12.77084
Concreto Viruta Torno (Dosis I) | F I 6 | 2017-04-03 | 2017-05-01 | 28 | 3.74 | 0.91 | 10.18 | 10.25 | 10.23 | 10.19 | 0.102125 | 20.2 | 20.25 | 0.20225 | 4567 | 44.788569 | 1380.469 | 14.08 | 14.07692
Concreto Viruta Torno (Dosis I) | F I 14 | 2017-04-03 | 2017-05-01 | 28 | 3.794 | 1.01 | 10.18 | 10.32 | 10.23 | 10.22 | 0.102375 | 20.25 | 20.2 | 0.20225 | 5873 | 57.596511 | 1770.899 | 18.06 | 18.05821
Concreto Viruta Torno (Dosis I) | F I 13 | 2017-04-03 | 2017-05-01 | 28 | 3.722 | 1.55 | 10.21 | 10.25 | 10.24 | 10.16 | 0.10215 | 20.2 | 20.2 | 0.202 | 4451 | 43.650957 | 1346.741 | 13.74 | 13.73299
Concreto Viruta Torno (Dosis I) | F I 16 | 2017-04-03 | 2017-05-01 | 28 | 3.756 | 0.99 | 10.22 | 10.19 | 10.18 | 10.2 | 0.101975 | 20.2 | 20.3 | 0.2025 | 3734 | 36.619338 | 1128.943 | 11.53 | 11.51205
Concreto Viruta Torno (Dosis I) | F I 15 | 2017-04-03 | 2017-05-01 | 28 | 3.686 | 2.58 | 10.15 | 10.24 | 10.3 | 10.11 | 0.102 | 20 | 20 | 0.2 | 5110 | 50.11377 | 1563.893 | 15.95 | 15.94733
Concreto Viruta Torno (Dosis I) | F I 18 | 2017-04-03 | 2017-05-01 | 28 | 3.74 | 0.16 | 10.19 | 10.17 | 10.16 | 10.22 | 0.10185 | 20.2 | 20.1 | 0.2015 | 4012 | 39.345684 | 1220.509 | 12.53 | 12.44578
Concreto Viruta Torno (Dosis I) | F I 4 | 2017-04-03 | 2017-05-01 | 28 | 3.732 | 0.02 | 10.13 | 10.13 | 10.16 | 10.15 | 0.101425 | 20.1 | 20.2 | 0.2015 | 4509 | 44.219763 | 1377.452 | 14.05 | 14.04615
Concreto Viruta Torno (Dosis I) | F I 7 | 2017-04-03 | 2017-05-01 | 28 | 3.782 | 1.08 | 10.27 | 10.11 | 10.12 | 10.13 | 0.101575 | 20.4 | 20.5 | 0.2045 | 4856 | 47.622792 | 1459.536 | 14.8 | 14.88318
Concreto Viruta Torno (Dosis I) | F I 9 | 2017-04-03 | 2017-05-01 | 28 | 3.79 | 1.1 | 10.12 | 10.11 | 10.11 | 10.12 | 0.10115 | 20.5 | 20.4 | 0.2045 | 4486 | 43.994202 | 1353.993 | 13.84 | 13.80694
Concreto Viruta Torno (Dosis I) | F I 2 | 2017-04-03 | 2017-05-01 | 28 | 3.736 | 1.06 | 10.15 | 10.18 | 10.19 | 10.18 | 0.10175 | 20.2 | 20.2 | 0.202 | 5931 | 58.165317 | 1801.6 | 18.4 | 18.37128
Concreto Viruta Torno (Dosis I) | F I 8 | 2017-04-03 | 2017-05-01 | 28 | 3.764 | 0.49 | 10.11 | 10.12 | 10.28 | 10.16 | 0.101675 | 20.2 | 20.15 | 0.20175 | 4231 | 41.493417 | 1287.75 | 13.15 | 13.13145
Concreto Viruta Torno (Dosis I) | F I 19 | 2017-04-03 | 2017-05-01 | 28 | 3.724 | 1.36 | 10.11 | 10.27 | 10.16 | 10.1 | 0.1016 | 20.3 | 20.3 | 0.203 | 5596 | 54.879972 | 1693.964 | 17.3 | 17.27369
Concreto Viruta Torno (Dosis I) | F I 20 | 2017-04-03 | 2017-05-01 | 28 | 3.78 | 1.15 | 10.2 | 10.21 | 10.18 | 10.19 | 0.10195 | 20.3 | 20.2 | 0.2025 | 4220 | 41.38554 | 1276.193 | 13.05 | 13.0136
Concreto Viruta Torno (Dosis I) | F I 1 | 2017-04-03 | 2017-05-01 | 28 | 3.794 | 1.01 | 10.13 | 10.15 | 10.11 | 10.19 | 0.10145 | 20.4 | 20.45 | 0.20425 | 4890 | 47.95623 | 1473.367 | 15.03 | 15.02422
Concreto Viruta Torno (Dosis I) | F I 3 | 2017-04-03 | 2017-05-01 | 28 | 3.808 | 2.44 | 10.28 | 10.29 | 10.17 | 10.26 | 0.1025 | 20.4 | 20.5 | 0.2045 | 5457 | 53.516799 | 1625.373 | 16.6 | 16.57425
Concreto Viruta Torno (Dosis I) | F I 12 | 2017-04-03 | 2017-05-01 | 28 | 3.8 | 0.91 | 10.12 | 10.14 | 10.12 | 10.1 | 0.1012 | 20.5 | 20.45 | 0.20475 | 4948 | 48.525036 | 1490.876 | 15.2 | 15.20276
14.5823

## VIRUTA 2
ENSAYO RESISTENCIA A TENSION DIAMETRAL DE ESPECIMENES DE CONCRETO
Mezcla | # Cilindro | Fecha de elaboración | Fecha de falla | Edad cilindro | Peso cilindro (kg) | Velocidad de carga (kg/cm2 *s) | Diámetro Sup (cm) |  | Diámetro Inf (cm) |  | Diámetro Prom (m) | Longitud (cm) |  |  | Carga máxima aplicada (Kgf) | Carga máxima aplicada (kN) | Resistencia atension ft (kpa) | Resistencia atension ft (kg/cm2) | Resistencia atension ft (kg/cm2)
[7 empty] | D1 | D2 | D1 | D2 | D | L1 | L2 | L Prom (m) | P | P | T | E | T
Concreto Viruta Torno (Dosis II) | F II 20 | 2017-04-05 | 2017-05-03 | 28 | 3.78 | 0.42 | 10.25 | 10.18 | 10.18 | 10.19 | 0.102 | 20.2 | 20.2 | 0.202 | 6470 | 63.45129 | 1960.51 | 17.2 | 19.99171
Concreto Viruta Torno (Dosis II) | F II 17 | 2017-04-05 | 2017-05-03 | 28 | 3.784 | 1.24 | 10.24 | 10.2 | 10.21 | 10.28 | 0.102325 | 20.6 | 20.3 | 0.2045 | 5775 | 56.635425 | 1723.032 | 15.9 | 17.5701
Concreto Viruta Torno (Dosis II) | F II 1 | 2017-04-05 | 2017-05-03 | 28 | 3.81 | 0.99 | 10.24 | 10.26 | 10.33 | 10.25 | 0.1027 | 20.2 | 20.5 | 0.2035 | 4416 | 43.307712 | 1319.2 | 13.1 | 13.45214
Concreto Viruta Torno (Dosis II) | F II 16 | 2017-04-05 | 2017-05-03 | 28 | 3.788 | 0.09 | 10.21 | 10.17 | 10.28 | 10.2 | 0.10215 | 20.3 | 20.2 | 0.2025 | 5231 | 51.300417 | 1578.838 | 18.12 | 16.09973
Concreto Viruta Torno (Dosis II) | F II 14 | 2017-04-05 | 2017-05-03 | 28 | 3.776 | 0.73 | 10.18 | 10.21 | 10.19 | 10.2 | 0.10195 | 20.5 | 20.5 | 0.205 | 5538 | 54.311166 | 1654.353 | 13.2 | 16.86977
Concreto Viruta Torno (Dosis II) | F II 18 | 2017-04-05 | 2017-05-03 | 28 | 3.78 | 0.66 | 10.2 | 10.26 | 10.18 | 10.25 | 0.102225 | 20.6 | 20.4 | 0.205 | 6341 | 62.186187 | 1889.135 | 15.2 | 19.26389
Concreto Viruta Torno (Dosis II) | F II 19 | 2017-04-05 | 2017-05-03 | 28 | 3.824 | 0.14 | 10.24 | 10.17 | 10.18 | 10.23 | 0.10205 | 20.3 | 20.4 | 0.2035 | 5601 | 54.929007 | 1683.854 | 17.45 | 17.1706
Concreto Viruta Torno (Dosis II) | F II 2 | 2017-04-05 | 2017-05-03 | 28 | 3.806 | 0.49 | 10.3 | 10.25 | 10.29 | 10.24 | 0.1027 | 20.5 | 20.4 | 0.2045 | 6307 | 61.852749 | 1874.888 | 11.88 | 19.11861
Concreto Viruta Torno (Dosis II) | F II 21 | 2017-04-05 | 2017-05-03 | 28 | 3.834 | 0.16 | 10.33 | 10.2 | 10.19 | 10.24 | 0.1024 | 20.3 | 20.3 | 0.203 | 5463 | 53.575641 | 1640.784 | 12.93 | 16.73141
Concreto Viruta Torno (Dosis II) | F II 4 | 2017-04-05 | 2017-05-03 | 28 | 3.814 | 0.52 | 10.32 | 10.3 | 10.29 | 10.28 | 0.102975 | 20.5 | 20.5 | 0.205 | 5145 | 50.457015 | 1521.654 | 17.28 | 15.51661
Concreto Viruta Torno (Dosis II) | F II 3 | 2017-04-05 | 2017-05-03 | 28 | 3.678 | 1.52 | 10.23 | 10.16 | 10.18 | 10.34 | 0.102275 | 20.3 | 20.3 | 0.203 | 4850 | 47.56395 | 1458.453 | 14.6 | 14.87214
Concreto Viruta Torno (Dosis II) | F II 12 | 2017-04-05 | 2017-05-03 | 28 | 3.776 | 0.26 | 10.21 | 10.24 | 10.19 | 10.25 | 0.102225 | 20.1 | 20.1 | 0.201 | 4821 | 47.279547 | 1464.874 | 12.66 | 14.93761
Concreto Viruta Torno (Dosis II) | F II 5 | 2017-04-05 | 2017-05-03 | 28 | 3.748 | 0.89 | 10.15 | 10.34 | 10.36 | 10.14 | 0.102475 | 20.5 | 20.5 | 0.205 | 5133 | 50.339331 | 1525.513 | 12.8 | 15.55596
Concreto Viruta Torno (Dosis II) | F II 6 | 2017-04-05 | 2017-05-03 | 28 | 3.734 | 0.21 | 10.22 | 10.17 | 10.16 | 10.25 | 0.102 | 20.3 | 20.2 | 0.2025 | 4243 | 41.611101 | 1282.52 | 14.3 | 13.07811
Concreto Viruta Torno (Dosis II) | F II 10 | 2017-04-05 | 2017-05-03 | 28 | 3.798 | 0.89 | 10.13 | 10.18 | 10.19 | 10.23 | 0.101825 | 20.3 | 20.3 | 0.203 | 4619 | 45.298533 | 1395.127 | 16.6 | 14.22639
Concreto Viruta Torno (Dosis II) | F II 15 | 2017-04-05 | 2017-05-03 | 28 | 3.788 | 1.41 | 10.18 | 10.17 | 10.18 | 10.15 | 0.1017 | 20.3 | 20.3 | 0.203 | 5347 | 52.438029 | 1616.998 | 11.7 | 16.48885
Concreto Viruta Torno (Dosis II) | F II 11 | 2017-04-05 | 2017-05-03 | 28 | 3.794 | 0.09 | 10.3 | 10.17 | 10.31 | 10.28 | 0.10265 | 20.3 | 20.4 | 0.2035 | 4937 | 48.417159 | 1475.557 | 13.18 | 15.04655
Concreto Viruta Torno (Dosis II) | F II 13 | 2017-04-05 | 2017-05-03 | 28 | 3.704 | 1.55 | 10.25 | 10.34 | 10.24 | 10.35 | 0.10295 | 20.3 | 20.4 | 0.2035 | 5723 | 56.125461 | 1705.49 | 15.85 | 17.39123
Concreto Viruta Torno (Dosis II) | F II -6 | 2017-04-05 | 2017-05-03 | 28 | 3.774 | 0.14 | 10.22 | 10.34 | 10.31 | 10.2 | 0.102675 | 20.2 | 20.4 | 0.203 | 4752 | 46.602864 | 1423.416 | 15.5 | 14.51486
Concreto Viruta Torno (Dosis II) | F II -2 | 2017-04-05 | 2017-05-03 | 28 | 3.734 | 0.21 | 10.22 | 10.17 | 10.37 | 10.36 | 0.1028 | 20.2 | 20.2 | 0.202 | 5301 | 51.986907 | 1593.785 | 12.8 | 16.25214
Concreto Viruta Torno (Dosis II) | F II -5 | 2017-04-05 | 2017-05-03 | 28 | 3.798 | 0.89 | 10.13 | 10.18 | 10.23 | 10.32 | 0.10215 | 20.3 | 20.4 | 0.2035 | 5746 | 56.351022 | 1725.755 | 11.2 | 17.59787
16.27363

## VIRUTA 3
ENSAYO RESISTENCIA A TENSION DIAMETRAL DE ESPECIMENES DE CONCRETO
Mezcla | Nombre Cilindro | Fecha de elaboración | Fecha de falla | Edad cilindro | Peso cilindro (kg) | Velocidad de carga (kg/cm2 *s) | Diámetro Sup (cm) |  | Diámetro Inf (cm) |  | Diámetro Prom (m) | Longitud (cm) |  |  | Carga máxima aplicada (Kgf) | Carga máxima aplicada (kN) | Resistencia atension ft (kpa) | Resistencia atension ft (kg/cm2) | Resistencia atension ft (kg/cm2)
[7 empty] | D1 | D2 | D1 | D2 | D | L1 | L2 | L Prom (m) | P | P | T | E | T
Concreto Viruta Torno (Dosis III) | F III 37 | 2017-04-07 | 2017-05-05 | 28 | 3.761 | 0.33 | 10.24 | 10.26 | 10.32 | 10.35 | 0.102925 | 20.2 | 20.2 | 0.202 | 6218 | 60.979926 | 1867.217 | 19.1 | 19.04038
Concreto Viruta Torno (Dosis III) | F III 30 | 2017-04-07 | 2017-05-05 | 28 | 3.758 | 0.68 | 10.18 | 10.21 | 10.25 | 10.25 | 0.102225 | 20.2 | 20.3 | 0.2025 | 7139 | 70.012173 | 2153.136 | 21.9 | 21.95596
Concreto Viruta Torno (Dosis III) | F III 35 | 2017-04-07 | 2017-05-05 | 28 | 3.803 | 0.3 | 10.21 | 10.25 | 10.2 | 10.26 | 0.1023 | 20.3 | 20.2 | 0.2025 | 6260 | 61.39182 | 1886.644 | 19.22 | 19.23849
Concreto Viruta Torno (Dosis III) | F III 43 | 2017-04-07 | 2017-05-05 | 28 | 3.778 | 0.09 | 10.24 | 10.23 | 10.16 | 10.3 | 0.102325 | 20.6 | 20.5 | 0.2055 | 6983 | 68.482281 | 2073.312 | 21.15 | 21.14198
Concreto Viruta Torno (Dosis III) | F III 38 | 2017-04-07 | 2017-05-05 | 28 | 3.776 | 0.47 | 10.18 | 10.25 | 10.19 | 10.24 | 0.10215 | 20.4 | 20.4 | 0.204 | 6312 | 61.901784 | 1891.101 | 19.3 | 19.28394
Concreto Viruta Torno (Dosis III) | F III 27 | 2017-04-07 | 2017-05-05 | 28 | 3.789 | 0.91 | 10.29 | 10.37 | 10.2 | 10.21 | 0.102675 | 20.2 | 20.3 | 0.2025 | 5960 | 58.44972 | 1789.669 | 18.2 | 18.24962
Concreto Viruta Torno (Dosis III) | F III 42 | 2017-04-07 | 2017-05-05 | 28 | 3.724 | 0.38 | 10.19 | 10.18 | 10.15 | 10.14 | 0.10165 | 20.4 | 20.4 | 0.204 | 6671 | 65.422497 | 2008.49 | 20.5 | 20.48097
Concreto Viruta Torno (Dosis III) | F III 40 | 2017-04-07 | 2017-05-05 | 28 | 3.805 | 0.7 | 10.17 | 10.21 | 10.21 | 10.27 | 0.10215 | 20.3 | 20.15 | 0.20225 | 5850 | 57.37095 | 1767.849 | 18.05 | 18.02711
Concreto Viruta Torno (Dosis III) | F III 41 | 2017-04-07 | 2017-05-05 | 28 | 3.791 | 1.71 | 10.21 | 10.19 | 10.2 | 10.15 | 0.101875 | 20.4 | 20.5 | 0.2045 | 6226 | 61.058382 | 1865.797 | 18.08 | 19.02591
Concreto Viruta Torno (Dosis III) | F III 16 | 2017-04-07 | 2017-05-05 | 28 | 3.721 | 1.27 | 10.32 | 10.18 | 10.21 | 10.29 | 0.1025 | 20.3 | 20.2 | 0.2025 | 7125 | 69.874875 | 2143.149 | 21.9 | 21.85411
Concreto Viruta Torno (Dosis III) | F III 32 | 2017-04-07 | 2017-05-05 | 28 | 3.746 | 0.38 | 10.35 | 10.15 | 10.17 | 10.18 | 0.102125 | 20.3 | 20.3 | 0.203 | 6763 | 66.324741 | 2036.702 | 20.8 | 20.76866
Concreto Viruta Torno (Dosis III) | F III 29 | 2017-04-07 | 2017-05-05 | 28 | 3.751 | 0.84 | 10.21 | 10.24 | 10.25 | 10.19 | 0.102225 | 20.2 | 20.2 | 0.202 | 5093 | 49.947051 | 1539.861 | 15.75 | 15.70227
Concreto Viruta Torno (Dosis III) | F III 33 | 2017-04-07 | 2017-05-05 | 28 | 3.747 | 0.42 | 10.19 | 10.29 | 10.3 | 10.26 | 0.1026 | 20.2 | 20.3 | 0.2025 | 6174 | 60.548418 | 1855.285 | 18.9 | 18.91871
Concreto Viruta Torno (Dosis III) | F III 34 | 2017-04-07 | 2017-05-05 | 28 | 3.782 | 0.19 | 10.18 | 10.24 | 10.29 | 10.25 | 0.1024 | 20.3 | 20.2 | 0.2025 | 6148 | 60.293436 | 1851.08 | 18.91 | 18.87583
Concreto Viruta Torno (Dosis III) | F III 28 | 2017-04-07 | 2017-05-05 | 28 | 3.802 | 0.7 | 10.17 | 10.22 | 10.19 | 10.23 | 0.102025 | 20.3 | 20.2 | 0.2025 | 7076 | 69.394332 | 2138.319 | 21.82 | 21.80487
Concreto Viruta Torno (Dosis III) | F III 36 | 2017-04-07 | 2017-05-05 | 28 | 3.736 | 0.52 | 10.19 | 10.16 | 10.21 | 10.16 | 0.1018 | 20.1 | 20.3 | 0.202 | 6404 | 62.804028 | 1944.323 | 19.8 | 19.82665
Concreto Viruta Torno (Dosis III) | F III 44 | 2017-04-07 | 2017-05-05 | 28 | 3.764 | 0.77 | 10.24 | 10.23 | 10.21 | 10.15 | 0.102075 | 20.4 | 20.4 | 0.204 | 6301 | 61.793907 | 1889.193 | 19.3 | 19.26447
Concreto Viruta Torno (Dosis III) | F III 31 | 2017-04-07 | 2017-05-05 | 28 | 3.724 | 0.91 | 10.2 | 10.31 | 10.36 | 15.18 | 0.115125 | 20.2 | 20.2 | 0.202 | 6781 | 66.501267 | 1820.493 | 18.59 | 18.56393
Concreto Viruta Torno (Dosis III) | F III 39 | 2017-04-07 | 2017-05-05 | 28 | 3.781 | 0.61 | 10.44 | 10.37 | 10.27 | 10.32 | 0.1035 | 20.7 | 20.5 | 0.206 | 7008 | 68.727456 | 2052.12 | 20.95 | 20.92588
Concreto Viruta Torno (Dosis III) | F III -1 | 2017-04-07 | 2017-05-05 | 28 | 3.794 | 0.3 | 10.36 | 10.35 | 10.37 | 10.36 | 0.1036 | 20.4 | 20.8 | 0.206 | 6301 | 61.793907 | 1843.312 | 18.82 | 18.79662
Concreto Viruta Torno (Dosis III) | F III -2 | 2017-04-07 | 2017-05-05 | 28 | 3.736 | 0.75 | 10.38 | 10.36 | 10.23 | 10.32 | 0.103225 | 20.7 | 20.7 | 0.207 | 5746 | 56.351022 | 1678.907 | 17.15 | 17.12015
19.46983