## ENSAYOS ARENA
Ensayo: | Contenido de Humedad. Agregado fino (Arena) |  |  | Ensayo: | Densidad y Absorción del agregado fino
Norma: | NTC 1776 |  |  | Norma: | NTC 237
Peso platón |  | gr | 38 | Peso platón |  | gr | 38
Peso platón + Muestra húmeda |  | gr | 292.72 | Peso platón + Muestra seca |  | gr | 286.12
Peso platón + Muestra seca |  | gr | 253.31 | Peso platón + Muestra saturada |  | gr | 286.17
Peso de la Muestra seca |  | gr | 215.31 | Peso de la Muestra seca |  | gr | 248.12
Peso de la Muestra húmeda |  | gr | 254.72 | Peso de la Muestra saturada |  | gr | 248.17
Peso del Agua |  | gr | 39.41 | Peso del Agua |  | gr | 0.05
Humedad (%) |  |  | 15.47189 | Absorsión (%) |  |  | 0.02014748
|  |  |  | Peso picnómetro + Agua |  | gr | 655.2
Ensayo: | Peso Volumétrico Agregado fino (Arena) |  |  | Peso picnómetro + Agua + Muestra |  | gr | 755.5
Norma: | NTC 92 |  |  | Peso Muestra seca |  | gr | 161.5
Peso muestra suelta + Molde |  | kg | 15.624 | Peso Muestra saturada |  | gr | 100.3
Peso muestra compactada + Molde |  | kg | 15.8 | Volumen Muestra |  | cm3 | 61.2
Peso del Molde |  | kg | 9.08 | Peso específico seco |  | gr/cm3 | 2.638889
Peso muestra suelta |  | kg | 6.544 | Peso específico SSS |  | gr/cm3 | 2.639421
Peso muestra compactada |  | kg | 6.72
Volumen del Molde |  | m3 | 0.004192
Peso volumetrico seco suelto |  | kg/m3 | 1561.069
Peso volumetrico seco compactado |  | kg/m3 | 1603.053

## ENSAYOS GRAVA
Ensayo: | Contenido de Humedad. Agregado grueso (Grava) |  |  | Ensayo: | Densidad y Absorción del agregado grueso
Norma: | NTC 1776 |  |  | Norma: | NTC 176
Peso platón |  | gr | 114.6 | Peso platón |  | gr | 40
Peso platón + Muestra húmeda |  | gr | 2467.7 | Peso platón + Muestra seca |  | gr | 344.16
Peso platón + Muestra seca |  | gr | 2416.4 | Peso platón + Muestra saturada |  | gr | 345.7
Peso de la Muestra seca |  | gr | 2301.8 | Peso de la Muestra seca |  | gr | 304.16
Peso de la Muestra húmeda |  | gr | 2353.1 | Peso de la Muestra saturada |  | gr | 305.7
Peso del Agua |  | gr | 51.3 | Peso del Agua |  | gr | 1.54
Humedad (%) |  |  | 2.180103 | Absorsión (%) |  |  | 0.5037619
|  |  |  | Peso platón |  | gr | 114.6
Ensayo: | Peso Volumétrico Agregado grueso (Grava) |  |  | Peso de la Muestra saturada |  | gr | 2467.7
Norma: | NTC 92 |  |  | Peso de la Muestra saturada + Canasta sumergida |  | gr | 2332.4
Peso muestra suelta + Molde |  | kg | 14.52 | Peso de Canasta sumergida |  | gr | 885
Peso muestra compactada + Molde |  | kg | 15.336 | Peso de la Muestra sumergida |  | gr | 1447.4
Peso del Molde |  | kg | 9.08 | Peso de la Muestra seca + Platón |  | gr | 2416.4
Peso muestra suelta |  | kg | 5.44 | Peso de la Muestra seca |  | gr | 2301.8
Peso muestra compactada |  | kg | 6.256 | Volumen de la Muestra |  | cm3 | 1020.3
Volumen del Molde |  | m3 | 0.004192 | Peso específico seco |  | gr/cm3 | 2.256003
Peso volumetrico seco suelto |  | kg/m3 | 1297.71 | Peso específico SSS |  | gr/cm3 | 2.418602
Peso volumetrico seco compactado |  | kg/m3 | 1492.366

## TABLAS RESUMEN
Contenido de Humedad
Tipo de Agregado |  | Agregado Grueso (Grava) | Agregado Fino (Arena)
Peso platón | gr | 114.6 | 38
Peso platón + Muestra húmeda | gr | 2467.7 | 292.72
Peso platón + Muestra seca | gr | 2416.4 | 253.31
Peso de la Muestra seca | gr | 2301.8 | 215.31
Peso de la Muestra húmeda | gr | 2353.1 | 254.72
Peso del Agua | gr | 51.3 | 39.41
Humedad (%) |  | 2.180103 | 15.47189
Absorción
Tipo de Agregado |  | Agregado Grueso (Grava) | Agregado Fino (Arena)
Peso platón | gr | 40 | 38
Peso platón + Muestra seca | gr | 344.16 | 286.12
Peso platón + Muestra saturada | gr | 345.7 | 286.17
Peso de la Muestra seca | gr | 304.16 | 248.12
Peso de la Muestra saturada | gr | 305.7 | 248.17
Peso del Agua | gr | 1.54 | 0.05
Absorsión (%) |  | 0.5037619 | 0.02014748
Peso específico
Tipo de Agregado |  | Agregado Grueso (Grava) | Agregado Fino (Arena)
Peso platón | gr | 114.6 | -
Peso de la Muestra saturada | gr | 2467.7 | -
Peso de la Muestra saturada + Canasta sumergida | gr | 2332.4 | -
Peso de Canasta sumergida | gr | 885 | -
Peso de la Muestra sumergida | gr | 1447.4 | -
Peso de la Muestra seca + Platón | gr | 2416.4 | -
Peso de la Muestra seca | gr | 2301.8 | -
Volumen de la Muestra | cm3 | 1020.3 | -
Peso picnómetro + Agua | gr | - | 655.2
Peso picnómetro + Agua + Muestra | gr | - | 755.5
Peso Muestra seca | gr | - | 170
Peso Muestra saturada | gr | - | 100.3
Volumen Muestra | cm3 | - | 69.7
Peso específico seco | gr/cm3 | 2.256003 | 2.439024
Peso específico SSS | gr/cm3 | 2.418602 | 2.439516
Peso volumétrico
Tipo de Agregado |  | Agregado Grueso (Grava) | Agregado Fino (Arena)
Peso muestra suelta + Molde | kg | 14.52 | 15.624
Peso muestra compactada + Molde | kg | 15.336 | 15.8
Peso del Molde | kg | 9.08 | 9.08
Peso muestra suelta | kg | 5.44 | 6.544
Peso muestra compactada | kg | 6.256 | 6.72
Volumen del Molde | m3 | 0.004192 | 0.004192
Peso volumetrico seco suelto | kg/m3 | 1297.71 | 1561.069
Peso volumetrico seco compactado | kg/m3 | 1492.366 | 1603.053