## ARENA
ANÁLISIS POR TAMIZADO DE LOS AGREGADOS FINOS Y GRUESOS
NORMA TECNICA DE REFERENCIA NTC-77
SOLICITADO: | [5 empty] | HUMEDAD %
LOCALIZACION:
CANTERA : | [5 empty] | % FINOS
DESCRIPCION : |  |  | arena color amarillo claro
FECHA Ensayo: |  |  | 2017-03-25 | FECHA Informe: |  | 2017-04-01
PESO SECO [grs]: |  |  |  | Después de Lavar= |  | 553.5
[9 empty] | lim sup |  | lim inf
MALLA | MASA RETENIDA (gr) | FACTOR DE CORRECCION | CORRECCION (g) | MASA RETENIDA CORREGIDA (g) | ABERTURA (m.m.) | PORCENTAJE RETENIDO (%) | PORCENTAJE RETENIDO acumulado (%) | PORCENTAJE QUE PASA (%)
4 | 5.5 | 0.009947549 | 0.00596853 | 5.505969 | 4.76 | 0.9947549 | 0.9947549 | 99.00525 | 100 | 100 | 9.5
8 | 7.8 | 0.01410743 | 0.00846446 | 7.808464 | 2.36 | 1.410743 | 2.405498 | 97.5945 | 95 | 100 | 4.75
10 | 4.9 | 0.008862362 | 0.005317417 | 4.905317 | 2 | 0.8862362 | 3.291734 | 96.70827 | 80 | 100 | 2.36
16 | 68.3 | 0.1235305 | 0.07411829 | 68.37412 | 1.18 | 12.35305 | 15.64478 | 84.35522 | 50 | 85 | 1.18
20 | 70.2 | 0.1269669 | 0.07618014 | 70.27618 | 0.85 | 12.69669 | 28.34147 | 71.65853 | 25 | 60 | 0.6
30 | 91.3 | 0.1651293 | 0.09907759 | 91.39908 | 0.6 | 16.51293 | 44.8544 | 55.1456 | 10 | 30 | 0.3
40 | 130.1 | 0.2353048 | 0.1411829 | 130.2412 | 0.42 | 23.53048 | 68.38488 | 31.61512 | 2 | 10 | 0.15
50 | 79.2 | 0.1432447 | 0.08594683 | 79.28595 | 0.3 | 14.32447 | 82.70935 | 17.29065 | 0 | 0 | 0
80 | 48.4 | 0.08753843 | 0.05252306 | 48.45252 | 0.18 | 8.753843 | 91.46319 | 8.536806
100 | 8.6 | 0.01555435 | 0.00933261 | 8.609333 | 0.15 | 1.555435 | 93.01863 | 6.981371
200 | 35.2 | 0.06366432 | 0.03819859 | 35.2382 | 0.08 | 6.366432 | 99.38506 | 0.6149394
fondo | 3.4 | 0.006149394 | 0.003689636 | 3.40369 | 0 | 0.6149394 | 100 | -1.398881e-14
Σ = | 552.9 | 1 | 0.6 | 553.5 |  | 100
DIFERENCIA= | 0.6 | gr
error = | 0.1084% | %
| modulo de finura |  | 2.396274
Mod. fineza
Mod. fineza=(#4+#8+#16+#30+#50+#100)/100

## ARENA (2)
ANÁLISIS POR TAMIZADO DE LOS AGREGADOS FINOS Y GRUESOS
NORMA TECNICA DE REFERENCIA NTC-77
SOLICITADO: | [5 empty] | HUMEDAD %
LOCALIZACION:
CANTERA : | [5 empty] | % FINOS
DESCRIPCION : |  |  | arena color amarillo claro
FECHA Ensayo: |  |  | 2017-03-25 | FECHA Informe: |  | 2017-04-01
PESO SECO [grs]: |  |  |  | Después de Lavar= |  | 533
[9 empty] | lim sup |  | lim inf
MALLA | MASA RETENIDA (gr) | FACTOR DE CORRECCION | CORRECCION (g) | MASA RETENIDA CORREGIDA (g) | ABERTURA (m.m.) | PORCENTAJE RETENIDO (%) | PORCENTAJE RETENIDO acumulado (%) | PORCENTAJE QUE PASA (%)
4 | 4.6 | 0.008635254 | 0.002590576 | 4.602591 | 4.76 | 0.8635254 | 0.8635254 | 99.13647 | 100 | 100 | 9.5
8 | 9.3 | 0.01745823 | 0.005237469 | 9.305237 | 2.36 | 1.745823 | 2.609349 | 97.39065 | 95 | 100 | 4.75
10 | 15.6 | 0.02928478 | 0.008785433 | 15.60879 | 2 | 2.928478 | 5.537826 | 94.46217 | 80 | 100 | 2.36
16 | 72.3 | 0.1357237 | 0.0407171 | 72.34072 | 1.18 | 13.57237 | 19.11019 | 80.88981 | 50 | 85 | 1.18
20 | 80.7 | 0.1514924 | 0.04544772 | 80.74545 | 0.85 | 15.14924 | 34.25943 | 65.74057 | 25 | 60 | 0.6
30 | 96.4 | 0.1809649 | 0.05428947 | 96.45429 | 0.6 | 18.09649 | 52.35592 | 47.64408 | 10 | 30 | 0.3
40 | 120.3 | 0.2258307 | 0.0677492 | 120.3677 | 0.42 | 22.58307 | 74.93899 | 25.06101 | 2 | 10 | 0.15
50 | 61.2 | 0.1148864 | 0.03446593 | 61.23447 | 0.3 | 11.48864 | 86.42763 | 13.57237 | 0 | 0 | 0
80 | 36 | 0.06758025 | 0.02027408 | 36.02027 | 0.18 | 6.758025 | 93.18566 | 6.814342
100 | 4.7 | 0.008822977 | 0.002646893 | 4.702647 | 0.15 | 0.8822977 | 94.06796 | 5.932044
200 | 28.2 | 0.05293786 | 0.01588136 | 28.21588 | 0.08 | 5.293786 | 99.36174 | 0.6382579
fondo | 3.4 | 0.006382579 | 0.001914774 | 3.401915 | 0 | 0.6382579 | 100 | -1.099121e-14
Σ = | 532.7 | 1 | 0.3 | 533 |  | 100
DIFERENCIA= | 0.3 | gr
error = | 0.05629% | %
| modulo de finura |  | 2.554346
Mod. fineza
Mod. fineza=(#4+#8+#16+#30+#50+#100)/100

## ARENA (3)
ANÁLISIS POR TAMIZADO DE LOS AGREGADOS FINOS Y GRUESOS
NORMA TECNICA DE REFERENCIA NTC-77
SOLICITADO: | [5 empty] | HUMEDAD %
LOCALIZACION:
CANTERA : | [5 empty] | % FINOS
DESCRIPCION : |  |  | arena color amarillo claro
FECHA Ensayo: |  |  | 2017-03-25 | FECHA Informe: |  | 2017-04-01
PESO SECO [grs]: |  |  |  | Después de Lavar= |  | 518.6
[9 empty] | lim sup |  | lim inf
MALLA | MASA RETENIDA (gr) | FACTOR DE CORRECCION | CORRECCION (g) | MASA RETENIDA CORREGIDA (g) | ABERTURA (m.m.) | PORCENTAJE RETENIDO (%) | PORCENTAJE RETENIDO acumulado (%) | PORCENTAJE QUE PASA (%)
4 | 6.3 | 0.01215747 | 0.004862987 | 6.304863 | 4.76 | 1.215747 | 1.215747 | 98.78425 | 100 | 100 | 9.5
8 | 8.9 | 0.01717484 | 0.006869934 | 8.90687 | 2.36 | 1.717484 | 2.93323 | 97.06677 | 95 | 100 | 4.75
10 | 12.4 | 0.02392898 | 0.009571594 | 12.40957 | 2 | 2.392898 | 5.326129 | 94.67387 | 80 | 100 | 2.36
16 | 69.8 | 0.134697 | 0.05387881 | 69.85388 | 1.18 | 13.4697 | 18.79583 | 81.20417 | 50 | 85 | 1.18
20 | 82.3 | 0.158819 | 0.0635276 | 82.36353 | 0.85 | 15.8819 | 34.67773 | 65.32227 | 25 | 60 | 0.6
30 | 92.5 | 0.1785025 | 0.071401 | 92.5714 | 0.6 | 17.85025 | 52.52798 | 47.47202 | 10 | 30 | 0.3
40 | 113.8 | 0.2196063 | 0.08784253 | 113.8878 | 0.42 | 21.96063 | 74.48861 | 25.51139 | 2 | 10 | 0.15
50 | 65 | 0.1254342 | 0.05017368 | 65.05017 | 0.3 | 12.54342 | 87.03203 | 12.96797 | 0 | 0 | 0
80 | 30.1 | 0.05808568 | 0.02323427 | 30.12323 | 0.18 | 5.808568 | 92.8406 | 7.159398
100 | 6.2 | 0.01196449 | 0.004785797 | 6.204786 | 0.15 | 1.196449 | 94.03705 | 5.962949
200 | 22.6 | 0.0436125 | 0.017445 | 22.61745 | 0.08 | 4.36125 | 98.3983 | 1.601698
fondo | 8.3 | 0.01601698 | 0.006406793 | 8.306407 | 0 | 1.601698 | 100 | 1.265654e-14
Σ = | 518.2 | 1 | 0.4 | 518.6 |  | 100
DIFERENCIA= | 0.4 | gr
error = | 0.07713% | %
| modulo de finura |  | 2.565419
Mod. fineza
Mod. fineza=(#4+#8+#16+#30+#50+#100)/100

## GRAVA 1
ANÁLISIS POR TAMIZADO DE LOS AGREGADOS FINOS Y GRUESOS
NORMA TECNICA DE REFERENCIA NTC-77
SOLICITADO: |  |  |  |  | HUMEDAD %
LOCALIZACION:
CANTERA : |  |  |  |  | % FINOS
DESCRIPCION | GRAVA DE COLOR GRIS |  |  |  | TAMAÑO MAXIMO NOMINAL |  | 3/4"
| FECHA Ensayo: |  | 2017-03-25 | FECHA Informe: |  | 2017-04-01
| PESO SECO [grs]: |  |  | Después de Lavar= |  | 5020
MALLA | MASA RETENIDA (gr) | FACTOR DE CORRECCION | CORRECCION (g) | MASA RETENIDA CORREGIDA (g) | ABERTURA (m.m.) | PORCENTAJE RETENIDO (%) | PORCENTAJE QUE PASA (%)
3" | 0 | 0 | 0 | 0 | 76.2 | 0 | 100 | 100 | 100 | 25
2 1/2" | 0 | 0 | 0 | 0 | 63.5 | 0 | 100 | 100 | 90 | 19
2" | 0 | 0 | 0 | 0 | 50.8 | 0 | 100 | 55 | 20 | 9.5
1 1/2" | 0 | 0 | 0 | 0 | 38.1 | 0 | 100 | 10 | 0 | 4.75
1" | 0 | 0 | 0 | 0 | 25.4 | 0 | 100 | 5 | 0 | 2.36
3/4" | 44 | 0.008765289 | 0.001753058 | 44.00175 | 19.05 | 0.8765289 | 99.12347
1/2" | 1287 | 0.2563847 | 0.05127694 | 1287.051 | 12.7 | 25.63847 | 73.485
3/8" | 1468 | 0.2924419 | 0.05848839 | 1468.058 | 9.525 | 29.24419 | 44.24081
N°4 | 2186 | 0.4354755 | 0.0870951 | 2186.087 | 4.75 | 43.54755 | 0.6932547
N°8 | 28 | 0.005577911 | 0.001115582 | 28.00112 | 2.36 | 0.5577911 | 0.1354636
fondo | 6.8 | 0.001354636 | 0.0002709271 | 6.800271 | 0 | 0.1354636 | 2.001177e-14
Σ = | 5019.8 | 1 | 0.2 | 5020 |  | 100
DIFERENCIA= | 0.2 | gr
error = | 0.003984064 | %
D 10
D 30
D 60

## GRAVA (2)
ANÁLISIS POR TAMIZADO DE LOS AGREGADOS FINOS Y GRUESOS
NORMA TECNICA DE REFERENCIA NTC-77
SOLICITADO: |  |  |  |  | HUMEDAD %
LOCALIZACION:
CANTERA : |  |  |  |  | % FINOS
DESCRIPCION | GRAVA DE COLOR GRIS |  |  |  | TAMAÑO MAXIMO NOMINAL |  | 3/4"
| FECHA Ensayo: |  | 2017-03-25 | FECHA Informe: |  | 2017-04-01
| PESO SECO [grs]: |  |  | Después de Lavar= |  | 5050
MALLA | MASA RETENIDA (gr) | FACTOR DE CORRECCION | CORRECCION (g) | MASA RETENIDA CORREGIDA (g) | ABERTURA (m.m.) | PORCENTAJE RETENIDO (%) | PORCENTAJE QUE PASA (%)
3" | 0 | 0 | 0 | 0 | 76.2 | 0 | 100 | 100 | 100 | 25
2 1/2" | 0 | 0 | 0 | 0 | 63.5 | 0 | 100 | 100 | 90 | 19
2" | 0 | 0 | 0 | 0 | 50.8 | 0 | 100 | 55 | 20 | 9.5
1 1/2" | 0 | 0 | 0 | 0 | 38.1 | 0 | 100 | 10 | 0 | 4.75
1" | 0 | 0 | 0 | 0 | 25.4 | 0 | 100 | 5 | 0 | 2.36
3/4" | 54 | 0.01069434 | 0.006416604 | 54.00642 | 19.05 | 1.069434 | 98.93057
1/2" | 1378 | 0.2729037 | 0.1637422 | 1378.164 | 12.7 | 27.29037 | 71.64019
3/8" | 1484 | 0.2938963 | 0.1763378 | 1484.176 | 9.525 | 29.38963 | 42.25056
N°4 | 2086 | 0.4131184 | 0.247871 | 2086.248 | 4.75 | 41.31184 | 0.9387254
N°8 | 39 | 0.00772369 | 0.004634214 | 39.00463 | 2.36 | 0.772369 | 0.1663564
fondo | 8.4 | 0.001663564 | 0.0009981384 | 8.400998 | 0 | 0.1663564 | -5.07927e-15
Σ = | 5049.4 | 1 | 0.6 | 5050 |  | 100
DIFERENCIA= | 0.6 | gr
error = | 0.01188119 | %
D 10
D 30
D 60

## GRAVA (3)
ANÁLISIS POR TAMIZADO DE LOS AGREGADOS FINOS Y GRUESOS
NORMA TECNICA DE REFERENCIA NTC-77
SOLICITADO: |  |  |  |  | HUMEDAD %
LOCALIZACION: | [5 empty] | :
CANTERA : |  |  |  |  | % FINOS
DESCRIPCION | GRAVA DE COLOR GRIS |  |  |  | TAMAÑO MAXIMO NOMINAL |  | 3/4"
| FECHA Ensayo: |  | 2017-03-25 | FECHA Informe: |  | 2017-04-01
| PESO SECO [grs]: |  |  | Después de Lavar= |  | 5025
MALLA | MASA RETENIDA (gr) | FACTOR DE CORRECCION | CORRECCION (g) | MASA RETENIDA CORREGIDA (g) | ABERTURA (m.m.) | PORCENTAJE RETENIDO (%) | PORCENTAJE QUE PASA (%)
3" | 0 | 0 | 0 | 0 | 76.2 | 0 | 100 | 100 | 100 | 25
2 1/2" | 0 | 0 | 0 | 0 | 63.5 | 0 | 100 | 100 | 90 | 19
2" | 0 | 0 | 0 | 0 | 50.8 | 0 | 100 | 55 | 20 | 9.5
1 1/2" | 0 | 0 | 0 | 0 | 38.1 | 0 | 100 | 10 | 0 | 4.75
1" | 0 | 0 | 0 | 0 | 25.4 | 0 | 100 | 5 | 0 | 2.36
3/4" | 62 | 0.01233905 | 0.003701714 | 62.0037 | 19.05 | 1.233905 | 98.7661
1/2" | 1378 | 0.2742452 | 0.08227357 | 1378.082 | 12.7 | 27.42452 | 71.34157
3/8" | 1484 | 0.295341 | 0.0886023 | 1484.089 | 9.525 | 29.5341 | 41.80747
N°4 | 2067 | 0.4113678 | 0.1234104 | 2067.123 | 4.75 | 41.13678 | 0.6706868
N°8 | 26 | 0.005174438 | 0.001552331 | 26.00155 | 2.36 | 0.5174438 | 0.153243
fondo | 7.7 | 0.00153243 | 0.0004597289 | 7.70046 | 0 | 0.153243 | 4.635181e-15
Σ = | 5024.7 | 1 | 0.3 | 5025 |  | 100
DIFERENCIA= | 0.3 | gr
error = | 0.005970149 | %
D 10
D 30
D 60