## LIMITES SONDEO 1
UNIVERSIDAD SANTO TOMÁS FACULTAD DE INGENIERÍA CIVIL TUNJA BOYACÁ
PROYECTO: |  | EVALUACION DEL FENOMENO DE LA EROSIÓN MEDIANTE LA CONSTRUCCIÓN DE UN MODELO REDUCIDO PARA SUELOS ARCILLOSOS DE LA FORMACIÓN TILATA DE LA CIUDAD DE TUNJA - SECTOR PIRGUA
LOCALIZACIÓN: |  | SECTOR PIRGUA, TUNJA BOYACÁ
CLIENTE: |  | EMILCEN LEMUS PINEDA
LABORATORISTA: |  | JOSE GARCIA |  |  | FECHA: | 2015-02-28
DESCRIPCIÓN |  | MATERIAL ARCILLOSO, ALTO CONTENIDO DE HUMEDAD
HUMEDAD NATURAL
Nº Sondeo | Nº Muestra | Prof. (m) | Nº Recipiente | Wcap (g) | Wcap + mh (g) | Wcap + ms (g) | W(%)
1 | 1 | 0.50 - 1.00 | A14 | 15.9 | 42.99 | 34.9 | 42.57895
LÍMITE LÍQUIDO
DETERMINACIÓN Nº |  |  |  | 1 | 2 | 3
RECIPIENTE Nº |  |  |  | 1 | 4P | B11
PESO RECIPIENTE (g) |  |  |  | 6 | 6.5 | 6
PESO RECIPIENTE +SUELO HÚMEDO (g) |  |  |  | 26.34 | 18.5 | 17.5
PESO RECIPIENTE +SUELO SECO (g) |  |  |  | 19.67 | 14.78 | 14.15
NÚMERO DE GOLPES |  |  |  | 11 | 25 | 34
CONTENIDO DE AGUA (%) |  |  |  | 48.79298 | 44.92754 | 41.10429
LÍMITE PLÁSTICO
DETERMINACIÓN Nº |  |  |  | 1 | 2
RECIPIENTE Nº |  |  |  | A35 | MN
PESO RECIPIENTE (g) |  |  |  | 6.5 | 6.5
PESO RECIPIENTE +SUELO HÚMEDO (g) |  |  |  | 16.6 | 16.5
PESO RECIPIENTE +SUELO SECO (g) |  |  |  | 14.56 | 15.24
CONTENIDO DE AGUA (%) |  |  |  | 25.31017 | 14.41648
LÍMITE LÍQUIDO: |  |  | 44.4 | INDICE DE LIQUIDEZ |  | 0.9257824
LÍMITE PLÁSTICO: |  |  | 19.86332 | COMPORTAMIENTO |  | Plástico
ÍNDICE DE PLASTICIDAD: |  |  | 24.53668 | CLASIFICACION |  | CL
OBSERVACIONES

## LIMITES SONDEO 2
UNIVERSIDAD SANTO TOMÁS FACULTAD DE INGENIERÍA CIVIL TUNJA BOYACÁ
PROYECTO: |  | EVALUACION DEL FENOMENO DE LA EROSIÓN MEDIANTE LA CONSTRUCCIÓN DE UN MODELO REDUCIDO PARA SUELOS ARCILLOSOS DE LA FORMACIÓN TILATA DE LA CIUDAD DE TUNJA - SECTOR PIRGUA
LOCALIZACIÓN: |  | SECTOR PIRGUA, TUNJA BOYACÁ
CLIENTE: |  | EMILCEN LEMUS PINEDA
LABORATORISTA: |  | JOSE GARCIA |  |  | FECHA: | 2015-02-28
DESCRIPCIÓN |  | MATERIAL ARCILLOSO, CON COLORACIONES OXIDADAS
HUMEDAD NATURAL
Nº Sondeo | Nº Muestra | Prof. (m) | Nº Recipiente | Wcap (g) | Wcap + mh (g) | Wcap + ms (g) | W(%)
2 | 1 | 0.60-1.00 | 1 | 14.3 | 34.23 | 29.45 | 31.55116
LÍMITE LÍQUIDO
DETERMINACIÓN Nº |  |  |  | 1 | 2 | 3
RECIPIENTE Nº |  |  |  | 7 | 2 | 15
PESO RECIPIENTE (g) |  |  |  | 6.2 | 6 | 6.5
PESO RECIPIENTE +SUELO HÚMEDO (g) |  |  |  | 19.5 | 23.2 | 21.4
PESO RECIPIENTE +SUELO SECO (g) |  |  |  | 15.23 | 17.93 | 17.04
NÚMERO DE GOLPES |  |  |  | 16 | 24 | 33
CONTENIDO DE AGUA (%) |  |  |  | 47.28682 | 44.17435 | 41.36622
LÍMITE PLÁSTICO
DETERMINACIÓN Nº |  |  |  | 1 | 2
RECIPIENTE Nº |  |  |  | JL | 14
PESO RECIPIENTE (g) |  |  |  | 6.15 | 6
PESO RECIPIENTE +SUELO HÚMEDO (g) |  |  |  | 17.45 | 17.56
PESO RECIPIENTE +SUELO SECO (g) |  |  |  | 16.2 | 16.23
CONTENIDO DE AGUA (%) |  |  |  | 12.43781 | 13.00098
LÍMITE LÍQUIDO: |  |  | 43.9 | INDICE DE LIQUIDEZ |  | 0.6039575
LÍMITE PLÁSTICO: |  |  | 12.71939 | COMPORTAMIENTO |  | Plástico
ÍNDICE DE PLASTICIDAD: |  |  | 31.18061 | CLASIFICACION |  | CL
OBSERVACIONES

## LIMITES SONDEO 3
UNIVERSIDAD SANTO TOMÁS FACULTAD DE INGENIERÍA CIVIL TUNJA BOYACÁ
PROYECTO: |  | EVALUACION DEL FENOMENO DE LA EROSIÓN MEDIANTE LA CONSTRUCCIÓN DE UN MODELO REDUCIDO PARA SUELOS ARCILLOSOS DE LA FORMACIÓN TILATA DE LA CIUDAD DE TUNJA - SECTOR PIRGUA
LOCALIZACIÓN: |  | SECTOR PIRGUA, TUNJA BOYACÁ
CLIENTE: |  | EMILCEN LEMUS PINEDA
LABORATORISTA: |  | JOSE GARCIA |  |  | FECHA: | 2015-02-28
DESCRIPCIÓN |  | MATERIAL ARCILLOSO
HUMEDAD NATURAL
Nº Sondeo | Nº Muestra | Prof. (m) | Nº Recipiente | Wcap (g) | Wcap + mh (g) | Wcap + ms (g) | W(%)
3 | 1 | 0.50 - 1.00 | 4 | 15.45 | 35.46 | 31.24 | 26.72578
LÍMITE LÍQUIDO
DETERMINACIÓN Nº |  |  |  | 1 | 2 | 3
RECIPIENTE Nº |  |  |  | 15 | 22 | 16
PESO RECIPIENTE (g) |  |  |  | 6 | 6.2 | 6
PESO RECIPIENTE +SUELO HÚMEDO (g) |  |  |  | 21.45 | 25.12 | 18.34
PESO RECIPIENTE +SUELO SECO (g) |  |  |  | 16.57 | 19.34 | 14.67
NÚMERO DE GOLPES |  |  |  | 18 | 26 | 32
CONTENIDO DE AGUA (%) |  |  |  | 46.1684 | 43.98782 | 42.32987
LÍMITE PLÁSTICO
DETERMINACIÓN Nº |  |  |  | 1 | 2
RECIPIENTE Nº |  |  |  | 22 | 13
PESO RECIPIENTE (g) |  |  |  | 7.15 | 6.5
PESO RECIPIENTE +SUELO HÚMEDO (g) |  |  |  | 15.34 | 16.43
PESO RECIPIENTE +SUELO SECO (g) |  |  |  | 13.87 | 15.23
CONTENIDO DE AGUA (%) |  |  |  | 21.875 | 13.7457
LÍMITE LÍQUIDO: |  |  | 44.02 | INDICE DE LIQUIDEZ |  | 0.3401581
LÍMITE PLÁSTICO: |  |  | 17.81035 | COMPORTAMIENTO |  | Plástico
ÍNDICE DE PLASTICIDAD: |  |  | 26.20965 | CLASIFICACION |  | CL
OBSERVACIONES

## LIMITES SONDEO 4
UNIVERSIDAD SANTO TOMÁS FACULTAD DE INGENIERÍA CIVIL TUNJA BOYACÁ
PROYECTO: |  | EVALUACION DEL FENOMENO DE LA EROSIÓN MEDIANTE LA CONSTRUCCIÓN DE UN MODELO REDUCIDO PARA SUELOS ARCILLOSOS DE LA FORMACIÓN TILATA DE LA CIUDAD DE TUNJA - SECTOR PIRGUA
LOCALIZACIÓN: |  | SECTOR PIRGUA, TUNJA BOYACÁ
CLIENTE: |  | EMILCEN LEMUS PINEDA
LABORATORISTA: |  | JOSE GARCIA |  |  | FECHA: | 2015-02-28
DESCRIPCIÓN |  | MATERIAL ARCILLOSO
HUMEDAD NATURAL
Nº Sondeo | Nº Muestra | Prof. (m) | Nº Recipiente | Wcap (g) | Wcap + mh (g) | Wcap + ms (g) | W(%)
4 | 1 | 0.50- 1.00 | 23 | 14.34 | 32.45 | 28.56 | 27.35584
LÍMITE LÍQUIDO
DETERMINACIÓN Nº |  |  |  | 1 | 2 | 3
RECIPIENTE Nº |  |  |  | 10 | 12 | 18
PESO RECIPIENTE (g) |  |  |  | 6.3 | 7.5 | 7.1
PESO RECIPIENTE +SUELO HÚMEDO (g) |  |  |  | 23.56 | 34.23 | 27.54
PESO RECIPIENTE +SUELO SECO (g) |  |  |  | 18.12 | 26.36 | 21.67
NÚMERO DE GOLPES |  |  |  | 18 | 26 | 32
CONTENIDO DE AGUA (%) |  |  |  | 46.02369 | 41.72853 | 40.28826
LÍMITE PLÁSTICO
DETERMINACIÓN Nº |  |  |  | 1 | 2
RECIPIENTE Nº |  |  |  | J | 12
PESO RECIPIENTE (g) |  |  |  | 6.34 | 5.8
PESO RECIPIENTE +SUELO HÚMEDO (g) |  |  |  | 16.45 | 17.56
PESO RECIPIENTE +SUELO SECO (g) |  |  |  | 15.23 | 16.1
CONTENIDO DE AGUA (%) |  |  |  | 13.72328 | 14.17476
LÍMITE LÍQUIDO: |  |  | 42.2 | INDICE DE LIQUIDEZ |  | 0.4745611
LÍMITE PLÁSTICO: |  |  | 13.94902 | COMPORTAMIENTO |  | Plástico
ÍNDICE DE PLASTICIDAD: |  |  | 28.25098 | CLASIFICACION |  | CL
OBSERVACIONES

## LIMITES SONDEO 5
UNIVERSIDAD SANTO TOMÁS FACULTAD DE INGENIERÍA CIVIL TUNJA BOYACÁ
PROYECTO: |  | EVALUACION DEL FENOMENO DE LA EROSIÓN MEDIANTE LA CONSTRUCCIÓN DE UN MODELO REDUCIDO PARA SUELOS ARCILLOSOS DE LA FORMACIÓN TILATA DE LA CIUDAD DE TUNJA - SECTOR PIRGUA
LOCALIZACIÓN: |  | SECTOR PIRGUA, TUNJA BOYACÁ
CLIENTE: |  | EMILCEN LEMUS PINEDA
LABORATORISTA: |  | JOSE GARCIA |  |  | FECHA: | 2015-02-28
DESCRIPCIÓN |  | MATERIAL ARCILLOSO
HUMEDAD NATURAL
Nº Sondeo | Nº Muestra | Prof. (m) | Nº Recipiente | Wcap (g) | Wcap + mh (g) | Wcap + ms (g) | W(%)
5 | 1 | 0.50 - 1.00 | 25 | 15.45 | 37.56 | 32.5 | 29.67742
LÍMITE LÍQUIDO
DETERMINACIÓN Nº |  |  |  | 1 | 2 | 3
RECIPIENTE Nº |  |  |  | 19 | 20 | 45
PESO RECIPIENTE (g) |  |  |  | 6.5 | 7 | 6.1
PESO RECIPIENTE +SUELO HÚMEDO (g) |  |  |  | 25.45 | 28.34 | 29.45
PESO RECIPIENTE +SUELO SECO (g) |  |  |  | 19.23 | 21.55 | 22.28
NÚMERO DE GOLPES |  |  |  | 16 | 27 | 34
CONTENIDO DE AGUA (%) |  |  |  | 48.86096 | 46.66667 | 44.31397
LÍMITE PLÁSTICO
DETERMINACIÓN Nº |  |  |  | 1 | 2
RECIPIENTE Nº |  |  |  | 34 | 28
PESO RECIPIENTE (g) |  |  |  | 7.8 | 9.3
PESO RECIPIENTE +SUELO HÚMEDO (g) |  |  |  | 17.34 | 18.34
PESO RECIPIENTE +SUELO SECO (g) |  |  |  | 15.67 | 17.02
CONTENIDO DE AGUA (%) |  |  |  | 21.21982 | 17.09845
LÍMITE LÍQUIDO: |  |  | 46.9 | INDICE DE LIQUIDEZ |  | 0.3791621
LÍMITE PLÁSTICO: |  |  | 19.15913 | COMPORTAMIENTO |  | Plástico
ÍNDICE DE PLASTICIDAD: |  |  | 27.74087 | CLASIFICACION |  | CL
OBSERVACIONES

## LIMITES SONDEO 6
UNIVERSIDAD SANTO TOMÁS FACULTAD DE INGENIERÍA CIVIL TUNJA BOYACÁ
PROYECTO: |  | EVALUACION DEL FENOMENO DE LA EROSIÓN MEDIANTE LA CONSTRUCCIÓN DE UN MODELO REDUCIDO PARA SUELOS ARCILLOSOS DE LA FORMACIÓN TILATA DE LA CIUDAD DE TUNJA - SECTOR PIRGUA
LOCALIZACIÓN: |  | SECTOR PIRGUA, TUNJA BOYACÁ
CLIENTE: |  | EMILCEN LEMUS PINEDA
LABORATORISTA: |  | JOSE GARCIA |  |  | FECHA: | 2015-02-28
DESCRIPCIÓN |  | MATERIAL ARCILLOSO
HUMEDAD NATURAL
Nº Sondeo | Nº Muestra | Prof. (m) | Nº Recipiente | Wcap (g) | Wcap + mh (g) | Wcap + ms (g) | W(%)
6 | 1 | 0.50 - 1.00 | 38 | 19.34 | 43.34 | 37.45 | 32.52347
LÍMITE LÍQUIDO
DETERMINACIÓN Nº |  |  |  | 1 | 2 | 3
RECIPIENTE Nº |  |  |  | 25 | 38 | 28
PESO RECIPIENTE (g) |  |  |  | 7.8 | 9 | 6.3
PESO RECIPIENTE +SUELO HÚMEDO (g) |  |  |  | 24.45 | 26.56 | 24.23
PESO RECIPIENTE +SUELO SECO (g) |  |  |  | 19.34 | 21.35 | 19.12
NÚMERO DE GOLPES |  |  |  | 17 | 24 | 32
CONTENIDO DE AGUA (%) |  |  |  | 44.28076 | 42.18623 | 39.85959
LÍMITE PLÁSTICO
DETERMINACIÓN Nº |  |  |  | 1 | 2
RECIPIENTE Nº |  |  |  | 1T | 21
PESO RECIPIENTE (g) |  |  |  | 6.7 | 8.7
PESO RECIPIENTE +SUELO HÚMEDO (g) |  |  |  | 18.34 | 17.45
PESO RECIPIENTE +SUELO SECO (g) |  |  |  | 16.8 | 16.1
CONTENIDO DE AGUA (%) |  |  |  | 15.24752 | 18.24324
LÍMITE LÍQUIDO: |  |  | 41.8 | INDICE DE LIQUIDEZ |  | 0.6297476
LÍMITE PLÁSTICO: |  |  | 16.74538 | COMPORTAMIENTO |  | Plástico
ÍNDICE DE PLASTICIDAD: |  |  | 25.05462 | CLASIFICACION |  | CL
OBSERVACIONES

## TABLA RESULTADOS
CUADRO DE RESULTADOS
Sondeo | 1 | 2 | 3 | 4 | 5 | 6
Profundidad (m) | 0.50 - 1.00 | 0.60-1.00 | 0.50 - 1.00 | 0.50- 1.00 | 0.50 - 1.00 | 0.50 - 1.00
Contenido de humedad (%) | 42.57895 | 31.55116 | 26.72578 | 27.35584 | 29.67742 | 32.52347
Limite Liquido | 44.4 | 43.9 | 44.02 | 42.2 | 46.9 | 41.8
Limite Plastico | 19.86332 | 12.71939 | 17.81035 | 13.94902 | 19.15913 | 16.74538
Indice de plasticidad | 24.53668 | 31.18061 | 26.20965 | 28.25098 | 27.74087 | 25.05462
Clasificación del material | CL | CL | CL | CL | CL | CL

## DENSIDAD CONO DE ARENA
UNIVERSIDAD SANTO TOMAS FACULTAD DE INGENIERÍA CIVIL TUNJA BOYACÁ
Proyecto: | EVALUACION DEL FENOMENO DE LA EROSIÓN MEDIANTE LA CONSTRUCCIÓN DE UN MODELO REDUCIDO PARA SUELOS ARCILLOSOS DE LA FORMACIÓN TILATA DE LA CIUDAD DE TUNJA - SECTOR PIRGUA
Localización: | SECTOR PIRGUA, TUNJA BOYACÁ
Cliente: | EMILCEN LEMUS PINEDA
Laboratorista: | JOSE GARCIA |  | Fec: | 2015-02-28
Ensayo: | DENSIDAD CONO DE ARENA
CONTENIDO DE HUMEDAD
Masa humeda | gr | 43
Masa seca | gr | 38
Peso capsula | gr | 11.5
W (%) | % | 18.86792
cono y arena restante | gr | 3764
Arena llenar hueco | gr | 3802.5
densidad de arena | gr/cm3 | 1.5
Constante del cono | gr | 1760
Contenido de humedad (W) | % | 18.86792
Peso material extraido humedo | gr | 1614.5
Volumen hueco del ensayo | cm3 | 1361.667
Masa seca material removido | gr | 85.5685
Densidad humeda in situ (Dm) | gr/cm3 | 1.185679
Densidad seca in situ (Dp) | gr/cm3 | 0.062841
Peso unitario seco in situ (Yd) | (KN/m3) | 0.6162817
Peso unitario seco in situ (Yd) | (lbf/pie3) | 3.923164
Observaciones: