## MDC-19 PLANTA
PLAN DE INSPECCION Y ENSAYOS PLANTA COINOBRAS S.A.S
[8 empty] | EDUARDO MOLANO SURFAX 0.75 COINOBRAS |  |  | PLANTA COINOBRAS |  |  | HQ 2021 NORMALIZADO |  |  | HQ 2021 REFINERIA |  |  | HQ 2020 P.A. 0.75% |  |  | MULTINSA P.A. SEPTIEMBRE 2021
|  | FRECUENCIA |  |  |  | NIVEL DE TRANSITO | NT3 | RESULTADO | LAB | FECHA REALIZACIÓN | RESULTADO | LAB | FECHA REALIZACIÓN | RESULTADO | LAB | FECHA REALIZACIÓN |  |  |  | RESULTADO | LAB | FECHA REALIZACIÓN | RESULTADO | LAB | FECHA REALIZACIÓN
CARACTERISTICA | NORMA | INVIAS | COINOBRAS | LABORATORIOS EXTERNOS | ONAC
Gravedad especifica Llenante del material agregados finos
Peso especifico (gr/cm3) | E-128 |  |  |  |  | Reportar |  | 2.796 | COINOBRAS |  | 2.799 | PI S.A.S. | 2021-07-06 | 2.684 | HQ | 2021-06-25 | 2.684 | HQ | 2021-06-25 | 2.694005 | HQ | 2019-12-21 | 2.724 | MULTINSA | 2021-06-28
Gravedad especifica y absorcion de agregados finos
Peso especficio (SH) (gr/cm3) | E-222/E-217 |  |  |  |  | Reportar |  | 2.658 | COINOBRAS |  | 2.55 | COINOBRAS | 2021-01-30 | 2.624 | HQ | 2021-06-24 | 2.624 | HQ | 2021-06-24 | 2.662 | HQ | 2019-12-21 | 2.649 | MULTINSA | 2021-06-28
Peso especifico (SSS) (gr/cm3) | [5 empty] | Reportar |  | 2.722 |  |  | 2.6 |  |  | 2.643 |  |  | 2.643 |  |  | 2.71 |  |  | 2.678
Peso especifico aparante (gr/cm3) | [5 empty] | Reportar |  | 2.841 |  |  | 2.55 |  |  | 2.676 |  |  | 2.676 |  |  | 2.795 |  |  | 2.728
Absorcion (%) | [5 empty] | Reportar |  | 2.4 |  |  | 1.9 |  |  | 0.7 |  |  | 0.7 |  |  | 1.8 |  |  | 1.09
Gravedad especifica y absorcion de agregados gruesos
Peso especficio (SH) (gr/cm3) | E-223/E-217 |  |  |  |  | Reportar |  | 2.631 | COINOBRAS |  | 2.65 | COINOBRAS | 2021-01-30 | 2.614 | HQ | 2021-06-24 | 2.614 | HQ | 2021-06-24 | 2.631 | HQ | 2019-12-21 | 2.628 | MULTINSA | 2021-06-28
Peso especifico (SSS) (gr/cm3) | [5 empty] | Reportar |  | 2.652 |  |  | 2.62 |  |  | 2.627 |  |  | 2.627 |  |  | 2.66 |  |  | 2.66
Peso especifico aparante (gr/cm3) | [5 empty] | Reportar |  | 2.687 |  |  | 2.6 |  |  | 2.65 |  |  | 2.65 |  |  | 2.712 |  |  | 2.715
Absorcion (%) | [5 empty] | Reportar |  | 0.8 |  |  | 0.8 |  |  | 0.5 |  |  | 0.5 |  |  | 1.14 |  |  | 1.2
Tabla 450-3 Requisitos de los agregados para mezclas asfálticas en caliente de gradación continua
CARACTERISTICA | NORMA | INVIAS | COINOBRAS | LABORATORIOS EXTERNOS | ONAC | min | max
Dureza, agregado grueso (O)
Desgaste en la máquina de los Ángeles, máximo (%) - 500 revoluciones - 100 revoluciones | E-218 | 1 por mes | - | 1 por semestre | 1 por año | - | 25 | 25 | CONCRESERVICIOS | 2021-01-06 | 25 | CONCRESERVICIOS | 2021-01-06 | 25 | HQ | 2021-06-30 | 25 | HQ | 2021-06-30 | 24.6 | HQ | 2019-10-10 | 24.6 | MULTINSA | 2021-07-01
|  |  | - | º | 1 por año | - | 5 | 5 | CONCRESERVICIOS | 2021-01-06 | 5 | CONCRESERVICIOS | 2021-01-06 | 5 | HQ | 2021-06-30 | 5 | HQ | 2021-06-30 | 4.9 | HQ | 2019-10-10 | 4.9 | MULTINSA | 2021-07-01
Degradación por abrasión del equipo Micro-Deval, máximo (%) | E-238 | 1 por mes | - | 1 por semestre | 1 por año | - | 20 | 20 | SGS | 2020-10-16 | 7.9 | SGS | 2020-10-16 | 8 | HQ | 2021-07-03 | 8 | HQ | 2021-07-03 | 8.5 | HQ | 2019-10-12 | 7.9 | MULTINSA | 2021-07-07
Resistencia mecánica por el método del 10% de finos - Valor en seco, mínimo (kN) - Relación húmedo/seco, mínimo (%) | E-224 | 1 por mes | - | 1 por semestre | 1 por año | 110 | - | 110 | UPB | 2021-02-17 | 204 | UPB | 2021-02-17 | 118.8 | HQ | 2021-07-10 | 118.8 | HQ | 2021-07-10 | 137 | HQ | 2019-10-13 | 123.9 | MULTINSA | 2021-07-02
|  |  | - | 1 por semestre | 1 por año | 75 | - | 75 | UPB | 2021-02-17 | 227% | UPB | 2021-02-17 | 79.4 | HQ | 2021-07-10 | 79.4 | HQ | 2021-07-10 | 93.8 | HQ | 2019-10-13 | 78.8 | MULTINSA | 2021-07-02
Coeficiente de pulimento acelerado para rodadura | E-232 | Cuando cambie la procedencia de los agregados | - | 1 por año | - | 0.45 | - | 0.5 | UPB | 2021-04-09 | 0.51 | JULIO GARAVITO |  | 0.468 | E.I.E. Echeverry | 2021-07-07 | 0.468 | E.I.E. Echeverry | 2021-07-07
Durabilidad (O)
Pérdidas en ensayo de solidez en sulfato de magnesio, máximo (%) -Fino -Grueso | E-220 | 1 por mes | - | 1 por semestre | 1 por año | - | 18 | 2.1 | COINOBRAS |  |  |  | SGS | 0.9 | HQ | 2021-07-03 | 0.9 | HQ | 2021-07-03 | 7.7 | HQ | 2019-10-24 | 6.2 | HQ | 2021-07-02
[6 empty] | - | 18 | 6.2 | COINOBRAS |  |  |  |  | 2 | HQ | 2021-07-03 | 2 | HQ | 2021-07-03 |  |  |  | 2.1 | HQ | 2021-07-02
Limpieza, agregado grueso (F)
Impurezas en agregado grueso, máximo (%) | E-237 | 1 por semana | 1 por semana | 1 por semestre | 1 por año | - | 5 | 0.42 | UPB | 2021-02-17 | 0.42 | UPB | 2021-02-17 | 0.44 | HQ |  | 0.44 | HQ |  | 0.45 | 2019-10-15 | 0.42 | 0.42 | MULTINSA | 2021-07-05
Limpieza, gradación combinada (F)
Índice de plasticidad, máximo (%) | E-125 y E-126 | 1 por jornada | 1 por jornada | 1 por semestre | 1 por año | NP |  | NP | SGS | 2020-10-16 | NP | SGS | 2020-10-16 | NP | HQ | 2021-05-04 | NP | HQ | 2021-05-04 | NP | HQ |  | NP | MULTINSA | 2021-07-07
Equivalente de arena, mínimo (%) | E-133 | 1 por semana | 1 por semana | 1 por semestre | 1 por año | 50 | - | 69 | COINOBRAS | 2021-02-22 | 61 | COINOBRAS | 2021-02-22 | 62.6 | HQ | 2021-06-30 | 62.6 | HQ | 2021-06-30 | 68.7 | HQ | 2019-10-11 | 57.3 | MULTINSA | 2021-07-02
Valor de azul de metileno, máximo (%) | E-235 | 1 por semana | - | 1 por semestre | 1 por año | - | 10 | 5 | SGS | 2020-12-02 | 5 | SGS | 2020-12-02 | 7 | HQ | 2021-06-30 | 7 | HQ | 2021-06-30 | 7 | HQ | 2019-10-19 | 5.2 | MULTINSA | 2021-07-05
Geometría de las partículas, agregado grueso (F)
Índices de alargamiento y aplanamiento -Indice de alargamiento -Indice de aplanamiento | E-230 | 1 por semana | 1 por semana | 1 por semestre | 1 por año | Reportar | [16 empty] | 18.55 | MULTINSA | 2021-07-02
[6 empty] | Reportar | [16 empty] | 16.85 | MULTINSA | 2021-07-02
Partículas planas y alargadas, relación 5:1, máximo (%) | E-240 | 1 por semana | 1 por semana | 1 por semestre | 1 por año | - | 10 | 8.2 | COINOBRAS | 2021-01-29 | 8.2 | COINOBRAS | 2021-01-29 | 0.25 | HQ | 2021-07-06 | 0.25 | HQ | 2021-07-06 | 0 | HQ | 2019-10-13 | 5.3 | MULTINSA | 2021-01-29
Caras fracturadas, mínimo (%) - Una cara - Dos caras | E-227 | 1 por jornada | 1 por jornada si hay ingreso de material | 1 por semestre | 1 por año | 85 | - | 93.54 | SGS | 2020-10-16 | 93.54 | SGS | 2020-10-16 | 98 | HQ | 2021-07-06 | 98 | HQ | 2021-07-06 | 97 | HQ | 2019-10-13 | 89.6 | MULTINSA | 2021-07-02
|  |  |  | 1 por semestre | 1 por año | 70 | - | 92.57 | SGS | 2020-10-16 | 92.57 | SGS | 2020-10-16 | 98 | HQ | 2021-07-06 | 98 | HQ | 2021-07-06 | 95 | HQ | 2019-10-13 | 81.8 | MULTINSA | 2021-07-02
Geometría de las partículas, agregado fino (F)
Angularidad de la fracción fina, método A, mínimo (%) | E-239 | 1 por jornada | 1 por jornada si hay ingreso de material | 1 por semestre | 1 por año | 40 | - | 85.9 | COINOBRAS |  | 85.9 | COINOBRAS |  | 45.7 | HQ | 2021-07-06 | 45.7 | HQ | 2021-07-06 | 47 | HQ | 21/10/20219 | 46.4 | MULTINSA | 2021-07-02
Adhesividad, gradación (O)
Agregado grueso: Cubrimiento de los agregados con materiales asfálticos en presencia del agua hirviendo Agregado fino: adhesividad de los ligantes bituminosos a los agregados finos (método Riedel-Weber) | E-757 | Cuando cambie la precedencia de los agregados | - | - | 1 por año (diseño) | Reportar |  | 100% Ennegrecido, plenamente cubierto | CONCRESERVICIOS | 2021-08-13 |  |  |  | 50% material descubierto | HQ | 2021-06-30 | 50% material descubierto | HQ | 2021-06-30 | >95 Ennegrecido, plenamente cubierto | HQ | 2019-10-31 | >95 Ennegrecido, plenamente cubierto | MULTINSA
| E-774 |  |  |  |  | 4 | - | 10 | CONCRESERVICIOS | 2021-08-13 |  |  |  | 6 | HQ | 2021-06-28 | 6 | HQ | 2021-06-28 | 10 | HQ | 2019-10-31 | 10 | MULTINSA | 2021-07-06
Tabla 450-10. Criterios para el diseño preliminar de la mezcla asfaltica en caliente de gradacion continua por el metodo Marshall
CARACTERISTICA | NORMA | INVIAS | COINOBRAS | LABORATORIOS EXTERNOS | ONAC | min | max | Mezcla asfaltica 5.4% P.A. 0.75% + surfax |  |  | Mezcla asfaltica 5.4% |  |  | Mezcla asfaltica 5.4% NORMALIZADA |  |  | Mezcla asfaltica 5.4% REFINERIA |  |  | Mezcla asfaltica 5.2% P.A. 0.75% |  |  | Mezcla asfaltica 5.1% P.A. 0.5%
Compactacion (golpes/cara) | E-748 (E-800) |  |  |  |  | 75 (112) |  | 75 | COINOBRAS | 2021-07-19 | 75 | COINOBRAS | 2021-01-25 | 75 | HQ | 2021-06-28 | 75 | HQ | 2021-06-28 | 75 | HQ | 2020-01-07 | 75 | MULTINSA
Estabilidad minima (N) | [5 empty] | 9000 (33750) | - | 15390 | COINOBRAS | 2021-07-19 | 15028.9 | COINOBRAS | 2021-01-25 | 15484 | HQ | 2021-06-28 | 15164 | HQ | 2021-06-28 | 15612 | HQ | 2020-01-07 | 15251 | MULTINSA
Flujo (mm) | [5 empty] | 2.0 (3.0) | 3.5 (5.3) | 3.2 | COINOBRAS | 2021-07-19 | 3.2 | COINOBRAS | 2021-01-25 | 3 | HQ | 2021-06-28 | 3 | HQ | 2021-06-28 | 3.1 | HQ | 2020-01-07 | 3.2 | MULTINSA
Relacion Estabilidad/Flujo (kN/mm) | [5 empty] | 3.0 (4.5) | 6.0 (9.0) | 4.81 | COINOBRAS | 2021-07-19 | 4.79 | COINOBRAS | 2021-01-25 | 4.77 | HQ | 2021-06-28 | 4.77 | HQ | 2021-06-28 | 5 | HQ | 2020-01-07 | 4.8 | MULTINSA
Vacios con aire (Va) (%) | E-736 E-799 |  |  |  |  | 4 | 6 | 4.8 | COINOBRAS | 2021-07-19 | 4.8 | COINOBRAS | 2021-01-25 | 4.8 | HQ | 2021-07-01 | 4.7 | HQ | 2021-07-01 | 4.3 | HQ | 2019-12-27 | 4.4 | MULTINSA
Vacios en los agregados minerales (VAM) (%) minimo | E-799 |  |  |  |  | 15 | - | 16.6 | COINOBRAS | 2021-07-19 | 17.3 | COINOBRAS | 2021-01-25 | 15.17 | HQ | 2021-07-01 | 15.17 | HQ | 2021-07-01 | 15.3 | HQ | 2019-12-27 | 15.6 | MULTINSA
Vacios llenos de asfaltos (VFA) (%) | E-799 |  |  |  |  | 65 | 75 | 71 | COINOBRAS | 2021-07-19 | 67.3 | COINOBRAS | 2021-01-25 | 69.1 | HQ | 2021-07-01 | 69.6 | HQ | 2021-07-01 | 72.1 | HQ | 2019-12-27 | 71.4 | MULTINSA
Relacion Llenante/Ligante efectivo, en peso | E-799 |  |  |  |  | 0.8 | 1.2 | 1 | COINOBRAS | 2021-07-19 | 1.1 | COINOBRAS | 2021-01-25 | 1.11 | HQ | 2021-07-01 | 1.1 | HQ | 2021-07-01 | 1.08 | HQ | 2019-12-27 | 1.1 | MULTINSA
Concetracion de llenante (%), valor maximo | E-745 |  |  |  |  | Valor critico |  | 0.262 | COINOBRAS | 2021-07-19 |  |  |  | 0.28 | HQ | 2021-06-26 | 0.28 | HQ | 2021-06-26 | 0.34 | HQ | 2019-12-21 | 0.347 | MULTINSA | 2021-07-01
Evaluacion de propiedades de empaquetamiento por el metodo de Bailey (Relacon de Agregado Grueso) | - |  |  |  |  | 0.6 | 0.75 | 0.74 | COINOBRAS |  |  |  |  | 0.72 | HQ |  | 0.72 | HQ |  | 0.68 | HQ |  | 0.72 | MULTINSA | 2021-07-07
Evaluacion de propiedades de empaquetamiento por el metodo de Bailey (Relacion de Agregado Fino) | - |  |  |  |  | 0.35 | 0.5 | 0.4 | COINOBRAS |  |  |  |  | 0.44 | HQ |  | 0.44 | HQ |  | 0.43 | HQ |  | 0.49 | MULTINSA | 2021-07-07
Evaluacion de propiedades de empaquetamiento por el metodo de Bailey (Porcion Fina de Agregado Fino) | - |  |  |  |  | 0.35 | 0.5 | 0.36 | COINOBRAS |  |  |  |  | 0.39 | HQ |  | 0.39 | HQ |  | 0.4 | HQ |  | 0.43 | MULTINSA | 2021-07-07
Espesor promedio de pelicula de asfalto, minimo um | E-741 |  |  |  |  | 7.5 | - | 9.93 | COINOBRAS | 2021-07-19 |  | COINOBRAS | 2021-01-25 | 8.3 | HQ |  | 8.2 | HQ |  | 8.2 | HQ |  | 8.1 | MULTINSA | 2021-07-06
Tabla 450-11. Verificación del diseño Marshall
CARACTERISTICA | NORMA | INVIAS | COINOBRAS | LABORATORIOS EXTERNOS |  | min | max
Adherencia: Resistencia retenida, % mínimo | E-725 | 1 por diseño | 1 por semestre | 1 por año (diseño) | 1 por año (diseño) | 80 | - | 84.4 | COINOBRAS |  |  |  |  | 80.7 | HQ | 2021-07-21 | 80.6 | HQ | 2021-07-21 | 88.3 | HQ | 2020-01-24 | 88.7 | MULTINSA | 2020-07-07
Resistencia a la deformación plástica: velocidad máxima de deformación en el intervalo de 105 a 120 minutos, n/min - Temperatura media anual del aire>24°C - Temperatura media anual del aire <= 24°C | E-756 | - | 1 por diseño |  | - | - | 15 | [6 empty] | 3 | HQ | 2021-08-13 | 15 | HQ | 2021-07-23
|  | - | 1 por diseño |  | - | - | 20
Modulo resiliente (Mpa) -Mezclas de alto modulo compactadas con 75 goles por cara, valor minimo a 20°C -Otras mezclas | E-749 | - | 1 por diseño |  | - | 10000 | -
|  | - | 1 por diseño |  | - | Reportar
Leyes de fatiga - Mezclas de alto modulo : ensayo a 20°C y 30 Hz, e minimo (µm/m) -Otras mezclas | E-808 |  |  |  |  | 100 | -
| E-784 E-808 |  |  |  |  | Reportar
Tabla 450-13. Ensayos de verificación sobre el llenante mineral de aporte para mezclas en caliente de gradación continua
CARACTERISTICA | NORMA | INVIAS | COINOBRAS | LABORATORIOS EXTERNOS | ONAC | min | max
Densidad bulk (gr/cm3) | E-225 | 1 vez a la semana y siempre que cambie la procedencia del llenante | 1 por diseño |  |  | 0.5 | 0.8 | 0.75 | COINOBRAS |  | 0.8 | CONCRESERVICIOS | 2021-02-11 | 0.6 | HQ | 2021-07-06 | 0.6 | HQ | 2021-07-06 | 0.8 | HQ | 2019-10-11 | 0.78 | MULTINSA | 2021-07-03
Vacios de llenante seco (%) | E-229 |  |  |  |  | Reportar |  | 44.94 | COINOBRAS | [10 empty] | 41.89 | HQ | 21/102019 | 48 | MULTINSA | 2021-07-03
Tabla 450-12 Requisitos de los agregados para mezclas asfálticas en caliente de gradación continua
CARACTERISTICA | NORMA | INVIAS | COINOBRAS | LABORATORIOS EXTERNOS | ONAC | min | max | 30% Triturad pasa 3/4" y 70% de arena triturada pasa |  |  | 30% Triturado 3/4" y 70% de areana triturada |  |  | 25% Triturado 3/4" y 75% de arena triturada pasa 3/8" |  |  | 25% Triturado 3/4" y 75% de arena triturada pasa 3/8" |  |  | 45% Grava 3/4" y 55% de arena triturada pasa 3/8" |  |  | 32% Triturado pasa 3/4" y 68% de Grava Triturada de pasa 3/8"
Composicion (F)
Granulometria 3/4" | E-213 |  |  |  |  | 100 | 100 | 100 | COINOBRAS |  | 100 | COINOBRAS |  | 100 | HQ | 2021-06-22 | 100 | HQ | 2021-06-22 | 100 | HQ | 2020-01-13 | 100 | MULTINSA | 2021-07-07
Granulometria 1/2" | [5 empty] | 80 | 95 | 87.3 | COINOBRAS |  | 90.7 | COINOBRAS |  | 90.9 | HQ | 2021-06-22 | 90.9 | HQ | 2021-06-22 | 88.9 | HQ | 2020-01-13 | 87.5 | MULTINSA | 2021-07-07
Granulometria 3/8" | [5 empty] | 70 | 88 | 75.4 | COINOBRAS |  | 83.3 | COINOBRAS |  | 84.6 | HQ | 2021-06-22 | 84.6 | HQ | 2021-06-22 | 79.2 | HQ | 2020-01-13 | 79 | MULTINSA | 2021-07-07
Granulometria No. 4 | [5 empty] | 49 | 65 | 57.1 | COINOBRAS |  | 56.2 | COINOBRAS |  | 56 | HQ | 2021-06-22 | 56 | HQ | 2021-06-22 | 52.2 | HQ | 2020-01-13 | 57 | MULTINSA | 2021-07-07
Granulometria No.10 | [5 empty] | 29 | 45 | 38.2 | COINOBRAS |  | 40.4 | COINOBRAS |  | 36.8 | HQ | 2021-06-22 | 36.8 | HQ | 2021-06-22 | 36.5 | HQ | 2020-01-13 | 37 | MULTINSA | 2021-07-07
Granulometria No. 40 | [5 empty] | 14 | 25 | 16.6 | COINOBRAS |  | 18.4 | COINOBRAS |  | 16.2 | HQ | 2021-06-22 | 16.2 | HQ | 2021-06-22 | 16.6 | HQ | 2020-01-13 | 19.5 | MULTINSA | 2021-07-07
Granulometria No. 80 | [5 empty] | 8 | 17 | 9.3 | COINOBRAS |  | 9.8 | COINOBRAS |  | 8.8 | HQ | 2021-06-22 | 8.8 | HQ | 2021-06-22 | 8.9 | HQ | 2020-01-13 | 12.5 | MULTINSA | 2021-07-07
Granulometria No. 200 | [5 empty] | 5 | 8 | 5.3 | COINOBRAS |  | 6 | COINOBRAS |  | 5 | HQ | 2021-06-22 | 5 | HQ | 2021-06-22 | 5.1 | HQ | 2020-01-13 | 6 | MULTINSA | 2021-07-07
Tabla 410-1 Especificaciones del cemento asfaltico
Asfalto original
CARACTERISTICA | NORMA | INVIAS | COINOBRAS | LABORATORIOS EXTERNOS | ONAC | min | max | Mezcla asfaltica 5.4% P.A. 0.75% |  |  | Mezcla asfaltica 5.4% P.A. 0.75% |  |  | Mezcla asfaltica 5.4% NORMALIZADA |  |  | Mezcla asfaltica 5.4% REFINERIA |  |  | Mezcla asfaltica 5.2% P.A. 0.75% |  |  | Mezcla asfaltica 5.1% P.A. 0.5%
Penetracion (25°C, 100 G, 5 s ) 0.1 mm | E-706 |  |  |  |  | 60 | 70 | 61.7 | LASFALTO | 2021-02-18 | 63 | ecopetrol | 2021-01-25 | 62.7 | HQ | 2021-06-22 | 62 | ECOPETROL | 2021-06-17 | 70 | ECOPETROL | 2019-12-17 | 69 | MULTINSA | 2021-07-03
Punto de ablandamineto°C | E-712 |  |  |  |  | 48 | 54 | 52 | LASFALTO | 2021-02-18 | 48.3 | ecopetrol | 2021-01-25 | 49 | HQ | 2021-06-22 | 48.3 | ECOPETROL | 2021-06-17 | 47.2 | ECOPETROL | 2019-12-17 | 48.3 | MULTINSA | 2021-07-03
Indice de penetracion | E-724 |  |  |  |  | -1.2 | 0.6 | -0.2 | LASFALTO | 2021-02-18 | -1.1 | ecopetrol | 2021-01-25 | -0.9 | HQ | 2021-06-22 | -1.1 | ECOPETROL | 2021-06-17 | -1.1 | ECOPETROL | 2019-12-17 | -0.8 | MULTINSA | 2021-07-03
Viscosidad absoluta (60°C), P | E-716 E-717 |  |  |  |  | 1500 | - | 2863 | LASFALTO | 2021-02-18 | 2470 | ecopetrol | 2021-01-25 | 2730 | HQ | 2021-06-22 | 2210 | ECOPETROL | 2021-06-17 | 1870 | ECOPETROL | 2019-12-17 | 2000 | MULTINSA | 2021-07-03
Ductilidad (25°C, 5 cm/min), cm | E-702 |  |  |  |  | 100 | - | >100 | LASFALTO | 2021-02-18 | 145 | ecopetrol | 2021-01-25 | >100 | HQ | 2021-06-22 | 145 | ECOPETROL | 2021-06-17 | 140 | ECOPETROL | 2019-12-17 | >100 | MULTINSA | 2021-07-03
Solubilidad en tricloroetileno, % | E-713 |  |  |  |  | 99 | - | 99.69 | LASFALTO | 2021-02-18 |  |  |  | 99.99 | HQ | 2021-06-22 | [6 empty] | 99.98 | MULTINSA | 2021-07-03
Contenido de agua, % | E-704 |  |  |  |  | - | 0.2 | 0 | LASFALTO | 2021-02-18 |  |  |  | 0 | HQ | 2021-06-22 | [6 empty] | 0 | MULTINSA | 2021-07-03
Punto de inflamacion mediante copa abierta de Cleveland, °C | E-709 |  |  |  |  | 230 | - | 308 | LASFALTO | 2021-02-18 | 284 | ecopetrol | 2021-01-25 | 297 | HQ | 2021-06-22 | 270 | ECOPETROL | 2021-06-17 | 268 | ECOPETROL | 2019-12-17 | 258 | MULTINSA | 2021-07-03
Contenido de parafinas, % | E-718 |  |  |  |  | - | 3 | 1.095 | LASFALTO | 2021-02-18 |  |  |  | 1.3 | HQ | 2021-06-22 | [6 empty] | 0.7 | MULTINSA | 2021-07-03
Asfalto residual, luego de la prueba de acondicionamiento en pelicula delga rotatoria, norma de ensayo E-720
Asfalto residual
CARACTERISTICA | NORMA | INVIAS | COINOBRAS | LABORATORIOS EXTERNOS | ONAC | min | max
Perdida de masa por calentamiento, % | E-720 |  |  |  |  | - | 1 | 0.27 | LASFALTO | 2021-02-18 | 0.364 | ecopetrol | 2021-01-25 | 0.374 | HQ | 2021-06-22 | 0.461 | ECOPETROL | 2021-06-17 | 0.42 | ECOPETROL | 2019-12-17 | 0.3 | MULTINSA | 2021-07-03
Penetracion (25°C, 100 G, 5 s ) 0.1 mm | E-706 |  |  |  |  | - | - | 35.1 | LASFALTO | 2021-02-18 | [13 empty] | MULTINSA | 2021-07-03
Penetracion del residuo, en % de la penetracion de asfalto original | E-706 |  |  |  |  | 50 | - | 56.9 | LASFALTO | 2021-02-18 |  |  |  | 52.6 | HQ | 2021-06-22 | [6 empty] | 51 | MULTINSA | 2021-07-03
Punto de ablandamineto°C | E-712 |  |  |  |  | - | - | 58 | LASFALTO | 2021-02-18 | [13 empty] | MULTINSA | 2021-07-03
Incremento en el punto de ablandamiento luego de peridda por calentamiento en pelicula delgada en movimiento, °C | E-712 |  |  |  |  | - | 9 | 6 | LASFALTO | 2021-02-18 |  |  |  | 7.3 | HQ | 2021-06-22 | [6 empty] | 3 | MULTINSA | 2021-07-03
Viscosidad absoluta (60°C), P | E-716 E-717 |  |  |  |  | - | - | 6899 | LASFALTO | 2021-02-18 | [5 empty] | 2021-06-22 | [7 empty] | MULTINSA | 2021-07-03
Indice de envejecimiento: relacion de viscosidades (60 °C) del asfalto residual y del asafalto original | E-716 E-717 |  |  |  |  | - | 4 | 2.41 | LASFALTO | 2021-02-18 |  |  |  | 3.28 | HQ | 2021-06-22 | [6 empty] | 4 | MULTINSA | 2021-07-03
Gravedad espeficia maxima teorica (Gmm Rice) (gr/cm3) | E-735 |  |  |  |  | reportar |  | 2.455 | COINOBRAS |  | 2.483 | COINOBRAS |  | 2.452 | HQ | 2021-08-10 | 2.463 | HQ | 2021-06-28 | 2.471 | HQ | 2020-01-07 | 2.453 | MULTINSA | 2021-07-06
Peso especifico aparente mezcla asfaltica | E-733 |  |  |  |  | reportar
Peso especifico unitario mezcla asalfatica | E-733 |  |  |  |  | reportar
3 por jornada si hay ingreso de material
3 por jornada si hay ingreso de material
3 por jornada si hay producción
3 por jornada si hay producción
Note on I45: Usuario: Esta en el informe el resultado pero no hay anexo.
Note on O91: Usuario: Ajustar el material del tamiz No-200 hasta llegar a un 5.% en la granulometria combinada para el cumplimiento de la relacion filler-ligante, por lo tanto esta accion debe ser ejecutada en los procesos en planta
Note on R91: Usuario: Ajustar el material del tamiz No-200 hasta llegar a un 5.% en la granulometria combinada para el cumplimiento de la relacion filler-ligante, por lo tanto esta accion debe ser ejecutada en los procesos en planta
Note on U95: Luffi: El certificado de calidad corresponde al asalfto normalizo y no al P.A. ya que no se encuentra el anexo.
Note on X115: Luffi: Se toma el valor para el asfalto normlizado ya que no esta el del asfalto con P.A.

## MDC-25 (hidden)
PLAN DE INSPECCION Y ENSAYOS PLANTA COINOBRAS S.A.S
EDUARDO MOLANO SURFAX 0.75 COINOBRAS
|  | FRECUENCIA |  |  |  | NIVEL DE TRANSITO | NT3 | RESULTADO | LAB | FECHA REALIZACIÓN
CARACTERISTICA | NORMA | INVIAS | COINOBRAS | LABORATORIOS EXTERNOS | ONAC
Gravedad especifica Llenante del material agregados finos
Peso especifico (gr/cm3) | E-128 |  |  |  |  | Reportar
Gravedad especifica y absorcion de agregados finos
Peso especficio (SH) (gr/cm3) | E-222/E-217 |  |  |  |  | Reportar
Peso especifico (SSS) (gr/cm3) | [5 empty] | Reportar
Peso especifico aparante (gr/cm3) | [5 empty] | Reportar
Absorcion (%) | [5 empty] | Reportar
Gravedad especifica y absorcion de agregados gruesos
Peso especficio (SH) (gr/cm3) | E-223/E-217 |  |  |  |  | Reportar
Peso especifico (SSS) (gr/cm3) | [5 empty] | Reportar
Peso especifico aparante (gr/cm3) | [5 empty] | Reportar
Absorcion (%) | [5 empty] | Reportar
Tabla 450-3 Requisitos de los agregados para mezclas asfálticas en caliente de gradación continua
CARACTERISTICA | NORMA | INVIAS | COINOBRAS | LABORATORIOS EXTERNOS | ONAC | min | max
Dureza, agregado grueso (O)
Desgaste en la máquina de los Ángeles, máximo (%) - 500 revoluciones - 100 revoluciones | E-218 | 1 por mes | - | 1 por semestre | 1 por año | - | 25 | 24.6
|  |  | - | º | 1 por año | - | 5 | -
Degradación por abrasión del equipo Micro-Deval, máximo (%) | E-238 | 1 por mes | - | 1 por semestre | 1 por año | - | 20 | 8.5
Resistencia mecánica por el método del 10% de finos - Valor en seco, mínimo (kN) - Relación húmedo/seco, mínimo (%) | E-224 | 1 por mes | - | 1 por semestre | 1 por año | 110 | - | 137
|  |  | - | 1 por semestre | 1 por año | 75 | - | 93.8
Coeficiente de pulimento acelerado para rodadura | E-232 | Cuando cambie la procedencia de los agregados | - | 1 por año | - | 0.45 | - | -
Durabilidad (O)
Pérdidas en ensayo de solidez en sulfato de magnesio, máximo (%) -Fino -Grueso | E-220 | 1 por mes | - | 1 por semestre | 1 por año | - | 18 | 7.7
[6 empty] | - | 18 | 7.7
Limpieza, agregado grueso (F)
Impurezas en agregado grueso, máximo (%) | E-237 | 1 por semana | 1 por semana | 1 por semestre | 1 por año | - | 5 | 0.45
Limpieza, gradación combinada (F)
Índice de plasticidad, máximo (%) | E-125 y E-126 | 1 por jornada | 1 por jornada | 1 por semestre | 1 por año | NP |  | NP
Equivalente de arena, mínimo (%) | E-133 | 1 por semana | 1 por semana | 1 por semestre | 1 por año | 50 | - | 68.7
Valor de azul de metileno, máximo (%) | E-235 | 1 por semana | - | 1 por semestre | 1 por año | - | 10 | 5
Geometría de las partículas, agregado grueso (F)
Índices de alargamiento y aplanamiento -Indice de alargamiento -Indice de aplanamiento | E-230 | 1 por semana | 1 por semana | 1 por semestre | 1 por año | Reportar
Reportar
Partículas planas y alargadas, relación 5:1, máximo (%) | E-240 | 1 por semana | 1 por semana | 1 por semestre | 1 por año | - | 10 | -
Caras fracturadas, mínimo (%) - Una cara - Dos caras | E-227 | 1 por jornada | 1 por jornada si hay ingreso de material | 1 por semestre | 1 por año | 85 | - | 100
|  |  |  | 1 por semestre | 1 por año | 70 | - | 100
Geometría de las partículas, agregado fino (F)
Angularidad de la fracción fina, método A, mínimo (%) | E-239 | 1 por jornada | 1 por jornada si hay ingreso de material | 1 por semestre | 1 por año | 45 | - | 47
Adhesividad, gradación (O)
Agregado grueso: Cubrimiento de los agregados con materiales asfálticos en presencia del agua hirviendo Agregado fino: adhesividad de los ligantes bituminosos a los agregados finos (método Riedel-Weber) | E-757 | Cuando cambie la precedencia de los agregados | - | - | 1 por año (diseño) | Reportar |  | -
| E-774 |  |  |  |  | 4 | - | falta
Tabla 450-10. Criterios para el diseño preliminar de la mezcla asfaltica en caliente de gradacion continua por el metodo Marshall
CARACTERISTICA | NORMA | INVIAS | COINOBRAS | LABORATORIOS EXTERNOS | ONAC | min | max | Mezcla asfaltica 5.0% P.A. 0.75% + surfax
Compactacion (golpes/cara) | E-748 (E-800) |  |  |  |  | 75 (112) |  | 75
Estabilidad minima (N) | [5 empty] | 9000 (33750) | - | 16344
Flujo (mm) | [5 empty] | 2.0 (3.0) | 3.5 (5.3) | 3.4
Relacion Estabilidad/Flujo (kN/mm) | [5 empty] | 3.0 (4.5) | 6.0 (9.0) | 4.8
Vacios con aire (Va) (%) | E-736 E-799 |  |  |  |  | 4 | 6 | 4.4
Vacios en los agregados minerales (VAM) (%) minimo | E-799 |  |  |  |  | 15 | - | 15.2
Vacios llenos de asfaltos (VFA) (%) | E-799 |  |  |  |  | 65 | 75 | 70.9
Relacion Llenante/Ligante efectivo, en peso | E-799 |  |  |  |  | 0.8 | 1.2 | 1.2
Concetracion de llenante (%), valor maximo | E-745 |  |  |  |  | Valor critico |  | 0.262
Evaluacion de propiedades de empaquetamiento por el metodo de Bailey (Relacon de Agregado Grueso) | - |  |  |  |  | 0.6 | 0.75
Evaluacion de propiedades de empaquetamiento por el metodo de Bailey (Relacion de Agregado Fino) | - |  |  |  |  | 0.35 | 0.5
Evaluacion de propiedades de empaquetamiento por el metodo de Bailey (Porcion Fina de Agregado Fino) | - |  |  |  |  | 0.35 | 0.5
Espesor promedio de pelicula de asfalto, minimo um | E-741 |  |  |  |  | 7.5 | - | 9.93
Tabla 450-11. Verificación del diseño Marshall
CARACTERISTICA | NORMA | INVIAS | COINOBRAS | LABORATORIOS EXTERNOS |  | min | max
Adherencia: Resistencia retenida, % mínimo | E-725 | 1 por diseño | 1 por semestre | 1 por año (diseño) | 1 por año (diseño) | 80 | - | 79.05
Resistencia a la deformación plástica: velocidad máxima de deformación en el intervalo de 105 a 120 minutos, n/min - Temperatura media anual del aire>24°C - Temperatura media anual del aire <= 24°C | E-756 | - | 1 por diseño |  | - | 15 | -
|  | - | 1 por diseño |  | - | 20 | -
Modulo resiliente (Mpa) -Mezclas de alto modulo compactadas con 75 goles por cara, valor minimo a 20°C -Otras mezclas | E-749 | - | 1 por diseño |  | - | 10000 | -
|  | - | 1 por diseño |  | -
Leyes de fatiga - Mezclas de alto modulo : ensayo a 20°C y 30 Hz, e minimo (µm/m) -Otras mezclas | E-808 |  |  |  |  | 100 | -
E-784 E-808
Tabla 450-13. Ensayos de verificación sobre el llenante mineral de aporte para mezclas en caliente de gradación continua
CARACTERISTICA | NORMA | INVIAS | COINOBRAS | LABORATORIOS EXTERNOS | ONAC | min | max
Densidad bulk (gr/cm3) | E-225 | 1 vez a la semana y siempre que cambie la procedencia del llenante | 1 por diseño |  |  | 0.5 | 0.8
Vacios de llenante seco (%) | E-229 |  |  |  |  | Reportar
Tabla 450-12 Requisitos de los agregados para mezclas asfálticas en caliente de gradación continua
CARACTERISTICA | NORMA | INVIAS | COINOBRAS | LABORATORIOS EXTERNOS | ONAC | min | max
Composicion (F)
Granulometria 1" | [5 empty] | 100 | 100 | 100
Granulometria 3/4" | [5 empty] | 80 | 95 | 92.7
Granulometria 1/2" | [5 empty] | 67 | 85 | 78.8
Granulometria 3/8" | [5 empty] | 60 | 77 | 73.9
Granulometria No. 4 | [5 empty] | 43 | 59 | 52
Granulometria No.10 | [5 empty] | 29 | 45 | 39
Granulometria No. 40 | [5 empty] | 14 | 25 | 18.9
Granulometria No. 80 | [5 empty] | 8 | 17 | 9.9
Granulometria No. 200 | [5 empty] | 4 | 8 | 6.2
Tabla 410-1 Especificaciones del cemento asfaltico
Asfalto original
CARACTERISTICA | NORMA | INVIAS | COINOBRAS | LABORATORIOS EXTERNOS | ONAC | min | max
Penetracion (25°C, 100 G, 5 s ) 0.1 mm | E-706 |  |  |  |  | 60 | 70
Punto de ablandamineto°C | E-712 |  |  |  |  | 48 | 54
Indice de penetracion | E-724 |  |  |  |  | -1.2 | 0.6
Viscosidad absoluta (60°C), P | E-716 E-717 |  |  |  |  | 1500 | -
Ductilidad (25°C, 5 cm/min), cm | E-702 |  |  |  |  | 100 | -
Solubilidad en tricloroetileno, % | E-713 |  |  |  |  | 99 | -
Contenido de agua, % | E-704 |  |  |  |  | - | 0.2
Punto de inflamacion mediante copa abierta de Cleveland, °C | E-709 |  |  |  |  | 230 | -
Contenido de parafinas, % | E-718 |  |  |  |  | - | 3
Asfalto residual, luego de la prueba de acondicionamiento en pelicula delga rotatoria, norma de ensayo E-720
Asfalto residual
CARACTERISTICA | NORMA | INVIAS | COINOBRAS | LABORATORIOS EXTERNOS | ONAC | min | max
Perdida de masa por calentamiento, % | E-720 |  |  |  |  | - | 1
Penetracion (25°C, 100 G, 5 s ) 0.1 mm | E-706 |  |  |  |  | - | -
Penetracion del residuo, en % de la penetracion de asfalto original | E-706 |  |  |  |  | 50 | -
Punto de ablandamineto°C | E-712 |  |  |  |  | - | -
Incremento en el punto de ablandamiento luego de peridda por calentamiento en pelicula delgada en movimiento, °C | E-712 |  |  |  |  | - | 9
Viscosidad absoluta (60°C), P | E-716 E-717 |  |  |  |  | - | -
Indice de envejecimiento: relacion de viscosidades (60 °C) del asfalto residual y del asafalto original | E-716 E-717 |  |  |  |  | - | 4
Gravedad espeficia maxima teorica (Gmm Rice) (gr/cm3) | E-735 |  |  |  |  | reportar |  | 2.463
Peso especifico aparente mezcla asfaltica | E-733 |  |  |  |  | reportar
Peso especifico unitario mezcla asalfatica | E-733 |  |  |  |  | reportar

## BASE (hidden)
PLAN DE INSPECCION Y ENSAYOS PLANTA COINOBRAS S.A.S
Tabla 330-2 Requisitos de los agregados para bases granulares | [23 empty] | BASE GRANULAR COINOBRAS |  |  |  | BASE GRANULAR COINOBRAS |  |  |  | BASE GRANULAR COINOBRAS |  |  |  | BASE PESCADERO |  |  |  | BASE PESCADERO |  |  |  | BASE PESCADERO |  |  |  | BASE PESCADERO
|  | FRECUENCIA |  |  |  | BASE GRANULAR CLASE C |  | BASE GRANULAR CLASE B |  | BASE GRANULAR CLASE A |  |  |  | SUB BASE GRANULAR CLASE C |  | SUB BASE GRANULAR CLASE B |  | SUB BASE GRANULAR CLASE A |  | AFIRMADO |  |  |  | PI SAS |  |  |  | COLSUELOS |  |  |  | COLSUELOS |  |  |  | C&M CONST |  |  |  | LAB LOS PINOS |  |  |  | IMT ING. Y PREVESA
|  | INVIAS | COINOBRAS | LABORATORIOS EXTERNOS | ONAC | [18 empty] | COINOBRAS |  |  |  | QUESADA |  |  |  | INTERV. |  |  |  | LA FORTUNA (TONA) |  |  |  | LOS PINOS |  |  |  | AVENSA |  |  |  | ARENERA CHICAMOCHA |  |  |  | INTEROBRAS DE SANTANDER
CARACTERISTICA | NORMA | 1 por jornada | 1 por jornada | 1 por semestre | 1 por año | min | max | min | max | min | max |  |  | min | max | min | max | min | max | min | max |  |  | RESULTADO | REQUISITO |  |  | RESULTADO | REQUISITO |  |  | RESULTADO | REQUISITO |  |  | RESULTADO | REQUISITO |  |  | RESULTADO | REQUISITO |  |  | RESULTADO | REQUISITO |  |  | RESULTADO | REQUISITO |  |  | RESULTADO | REQUISITO
Dureza, agregado grueso (O)
Desgaste en la máquina de los Ángeles, máximo (%) - 500 revoluciones - 100 revoluciones | E-218 | 1 por mes | - | 1 por semestre | 1 por año | - | 40 | - | 40 | - | 35 |  |  | - | 50 | - | 50 | - | 50 |  | 50 |  |  | 34.4 | BASE A | SUB BASE C,B,A | AFIRMADO | 36.28 | BASE A,B,C | SUB BASE C,B,A | AFIRMADO | 37.62 | BASE C,B,A | SUB BASE C,B,A | AFIRMADO | 23.3 | BASE C,B,A | SUB BASE C,B,A | AFIRMADO | 34 | BASE C,B,A | SUB BASE C,B,A | AFIRMADO | 26 | BASE C,B,A | SUB BASE C,B,A | AFIRMADO | 50 | NINGUNA BASE | SUB BASE C,B,A | AFIRMADO
|  |  | - |  |  | - | 8 | - | 8 | - | 7 |  |  | - | - | - | - | - | - | - | - |  |  | 8.6 | NINGUNA BASE | - | - | 9.6 | NINGUNA BASE | - | - | 10.04 | NINGUNA BASE | - | - | 4.9 | BASE C,B,A | - | - | 7 | BASE C,B,A | - | - |  |  |  | -
Degradación por abrasión del equipo Micro-Deval, máximo (%) | E-238 | 1 por mes | - | 1 por semestre | 1 por año | - | - | - | 30 | - | 25 |  |  | - | - | - | 35 | - | 30 | - | - | [18 empty] | 10.5 | BASE B,A | SUB BASE B,A | - | 8.1 | NINGUNA SUB BASE | SUB BASE B,A | - |  |  |  |  | 50 | NINGUNA BASE | NINGUNA SUB BASE | NO AFIRMADO
Resistencia mecánica por el método del 10% de finos -Valor en seco, mínimo (kN) -Relación húmedo/seco, mínimo (%) | E-224 | 1 por mes | - | 1 por semestre | 1 por año | - | - | 70 | - | 90 | - |  |  | - | - | - | - | - | - | - | - | [18 empty] | 244.9 | BASE B,A | SUB BASE B,A | - | 197 | BASE B,A | - | - |  |  |  |  | 252 | BASE B,A | - | -
|  |  | - |  |  | - | - | 75 | - | 75 | - |  |  | - | - | - | - | - | - | - | - | [18 empty] | 96 | BASE B,A | SUB BASE B,A | - | 83 | BASE B,A | - | - |  |  |  |  | 10.6 | BASE B,A | - | -
Durabilidad (O)
Pérdidas en ensayo de solidez en sulfato de sodio, máximo (%) -Agregado grueso -Agregado fino | E-220 | 1 por mes |  |  |  | - | 12 | - | 12 | - | 12 |  |  | - | 12 | - | 12 | - | 12 | - | 12 | [22 empty] | 20 | NINGUNA BASE | NINGUNA SUB BASE | NO AFIRMADO
|  |  | - | 1 por semestre | 1 por año | [38 empty] | 5.4 | BASE C,B,A | SUB BASE B,A | AFIRMADO
Pérdidas en ensayo de solidez en sulfato de magnesio, máximo (%) -Agregado grueso -Agregado fino | [5 empty] | - | 18 | - | 18 | - | 18 |  |  | - | 18 | - | 18 | - | 18 | - | 18 | [18 empty] | 1.1 | BASE C,B,A | SUB BASE B,A | AFIRMADO | [8 empty] | 8.1 | BASE C,B,A | SUB BASE B,A | AFIRMADO
|  |  | - | 1 por semestre | 1 por año | [34 empty] | 1.6 | BASE C,B,A | SUB BASE B,A | AFIRMADO | [8 empty] | 8.1 | BASE C,B,A | SUB BASE B,A | AFIRMADO
Limpieza (F)
Límite líquido, máximo (%) | E-125 |  |  |  |  | - | 25 | - | - | - | - |  |  | - | 25 | - | 25 | - | 25 | - | 40 |  |  | NL | BASE C,B,A | SUB BASE C,B,A | AFIRMADO | 20.2 | BASE C | SUB BASE C,B,A | AFIRMADO | 20.7 | BASE C | SUB BASE C,B,A | AFIRMADO | NL | BASE C | SUB BASE C,B,A | AFIRMADO | NL | BASE C,B,A | SUB BASE C,B,A | AFIRMADO | NL | BASE C,B,A | SUB BASE C,B,A | AFIRMADO |  |  |  |  | 20 | BASE C,B,A | SUB BASE C,B,A | AFIRMADO
Índice de plasticidad, máximo (%) | E-125 E-126 | 1 por jornada | 1 por jornada | 1 por semestre | 1 por año | - | 3 | - | 0 | - | 0 |  |  | - | 6 | - | 6 | - | 6 | 4 | 9 |  |  | NP | BASE C,B,A | SUB BASE C,B,A | NO AFIRMADO | 2.9 | BASE C | SUB BASE C,B,A | NO AFIRMADO | 3.1 | NINGUNA BASE | SUB BASE C,B,A | NO AFIRMADO | NP | BASE C,B,A | SUB BASE C,B,A | NO AFIRMADO | NP | BASE C,B,A | SUB BASE C,B,A | NO AFIRMADO | NP | BASE C,B,A | SUB BASE C,B,A | NO AFIRMADO |  |  |  |  | NP | BASE C,B,A | SUB BASE C,B,A | NO AFIRMADO
Equivalente de arena, mínimo (%) | E-133 | 1 por semana | 1 por semana | 1 por semestre | 1 por año | 30 | - | 30 | - | 30 | - |  |  | 25 | - | 25 | - | 25 | - | - | - | [6 empty] | 20 | NINGUNA BASE | NINGUNA SUB BASE | - | 20 | NINGUNA BASE | - | - | 77.9 | BASE C | SUB BASE C,B,A | - | 32 | BASE C,B,A | SUB BASE C,B,A | - | 49 | BASE C,B,A | SUB BASE C,B,A | - | 61 | BASE C,B,A | SUB BASE C,B,A | - | 39 | BASE C,B,A | SUB BASE C,B,A | -
Valor de azul de metileno, máximo (%) | E-235 | 1 por semana | - | 1 por semestre | 1 por año |  | 10 | - | 10 | - | 10 |  |  | - | - | - | - | - | - | - | 2 | [22 empty] | 8 | BASE C,B,A | - | - | 3 | BASE C,B,A | - | NO AFIRMADO
Contenido de terrones de arcilla y partículas deleznables, máximo (%) | E-211 |  |  |  |  | - | 2 | - | 2 | - | 2 |  |  | - | 2 | - | 2 | - | 2 | - | - | [18 empty] | 0.031-0.013 | BASE C,B,A |  |  | 0.86 | BASE C,B,A | SUB BASE C,B,A | - |  |  |  |  | 0 | BASE C,B,A | SUB BASE C,B,A | -
Contraccion lineal -%pasa tamiza No.200/%pasa tamiz No.10 | E-127 E-129 |  |  |  |  | - | - | - | - | - | - |  |  | - | - | - | - | - | - | 0.2 | 0.45
Contraccion lineal -%pasa tamiza No.200/%pasa tamiz No.40 | [5 empty] | - | - | - | - | - | - |  |  | - | - | - | - | - | - |  | 0.66
[(%pasa tamiz de 1")-(%pasa tamiz No.10)]*(%pasa tamiz No.4) | [5 empty] | - | - | - | - | - | - |  |  | - | - | - | - | - | - | 16 | 34
(% de contraccion lineal)*(% pasa tamiza No.40) | [5 empty] | - | - | - | - | - | - |  |  | - | - | - | - | - | - | 100 | 240
Geometría de las Partículas (F)
Índices de alargamiento y aplanamiento -Indice de alargamiento -Indice de aplanamiento | E-230 | 1 por semana | 1 por semana | 1 por semestre | 1 por año | - | 35 | - | 35 | - | 35 |  |  | - | - | - | - | - | - | - | - |  |  | 30.7 | BASE C,B,A | - | - | [12 empty] | 18.8 | BASE C,B,A | - | - | 25.3% | BASE C,B,A | - | - | 15 | BASE C,B,A | - | - | 34.3 | BASE C,B,A | - | -
[24 empty] | 20.9 | BASE C,B,A | - | - | [12 empty] | 27.2 | BASE C,B,A | - | - | 17.7% | BASE C,B,A | - | - | 14 | BASE C,B,A | - | - | 25.9 | BASE C,B,A | - | -
Caras fracturadas, mínimo (%) - Una cara - Dos caras | E-227 | 1 por jornada | 1 por jornada si hay ingreso de material | 1 por semestre | 1 por año | 50 | - | 70 | - | 100 | - |  |  | - | - | - | - | - | - | - | - | [18 empty] | 100 | BASE C,B,A | - | - | 90 | BASE C,B | - | - | 95 | BASE C,B | - | - | 74.9 | BASE C,B | - | -
[6 empty] | - | - | 50 | - | 70 | - |  |  | - | - | - | - | - | - | - | - |  |  | 77.49 | BASE C,B,A | - | - | [12 empty] | 72.9 | BASE C,B,A | - | - | 85 | BASE C,B,A | - | -
Angularidad de la fracción fina, método A, mínimo (%) | E-239 | 1 por jornada | 1 por jornada si hay ingreso de material | 1 por semestre | 1 por año | - | - | 35 | - | 35 | - |  |  | - | - | - | - | - | - | - | - | [30 empty] | 44 | BASE B,A | - | -
Resistencia del material (F)
CBR (%): porcentaje asociado al grado de compactación mínimo especificado - CBR 95% PM | E-148 |  | - | - | 1 por año (diseño) | ≥80 |  | ≥80 | - | ≥95 | - |  |  | ≥30 | - | ≥30 | - | ≥40 | - | ≥15 | [7 empty] | 34.1 | NINGUNA BASE | SUB BASE C,B,A | AFIRMADO | 27 | NINGUNA BASE | NINGUNA SUB BASE | AFIRMADO |  |  |  |  | 106 | BASE C,B,A | SUB BASE C,B,A | AFIRMADO | 122 | BASE C,B,A | SUB BASE C,B,A | AFIRMADO | 120 | BASE C,B,A | SUB BASE C,B,A | AFIRMADO | 50 | NINGUNA BASE | SUB BASE C,B,A | AFIRMADO
[24 empty] | JUN 21 |  |  |  | JUN 21 |  |  |  | JUN 21 |  |  |  | JUN 21 |  |  |  | ABR 19 |  |  |  | FEB-JUN 21 |  |  |  | DIC 20
[6 empty] | Gradacion fina |  |  |  | Gradacion gruesa | [9 empty] | Afirmado |  |  |  | COINOBRAS |  |  |  | QUESADA |  |  |  | INTERV |  |  |  | LA FORTUNA (TONA) |  |  |  | LOS PINOS |  |  |  | AVENSA |  |  |  | ARENERA CHICAMOCHA |  |  |  | INTEROBRAS DE SANTANDER
[6 empty] | BG-38 |  | BG-25 |  | BG-40 |  | BG-27 |  | SBG-38 |  | SBG-50 |  |  |  | A-38 |  | A-25
CARACTERISTICA | NORMA | INVIAS | COINOBRAS | LABORATORIOS EXTERNOS | ONAC | min | max | min | max | min | max | min | max | min | max | min | max |  |  | min | max | min | max | RESULTADO | REQUISITO |  |  | RESULTADO | REQUISITO |  |  | RESULTADO | REQUISITO |  |  | RESULTADO | REQUISITO |  |  | RESULTADO | REQUISITO |  |  | RESULTADO | REQUISITO |  |  | RESULTADO | REQUISITO |  |  | RESULTADO | REQUISITO
Composicion (F)
Granulometria 2" | E-123 |  |  |  |  | - | - | - | - | - | - | - | - | - | - | 100 | 100 |  |  | - | - | - | - | - | - | - | - | 100 | - | SBG-50 | - | 100 | - | SBG-50 | - |  |  |  |  | - | - | - | - | 100 | - | SBG-50 | - | 100 | - | SBG-50 | - | 100 | - | SBG-50 | -
Granulometria 1 1/2" | [5 empty] | 100 | 100 | - | - | 100 | 100 | - | - | 100 | 100 | 70 | 95 |  |  | 100 | 100 | - | - | 100 | BG-38, BG-40 | SBG-38 | A-38 | 100 | BG-38, BG-40 | SBG-38 | A-38 | 100 | BG-38, BG-40 | SBG-38 | A-38 |  |  |  |  | 100 | BG-38, BG-40 | SBG-38 | A-38 | 100 | BG-38, BG40 | SBG-50 | A-38 | - | - | - | - | 80.5 | NINGUNA BASE | SBG-50 | NO AFIRMADO
Granulometria 1" | [5 empty] | 70 | 100 | 100 | 100 | 75 | 100 | 100 | 100 | 75 | 95 | 60 | 90 |  |  | - | - | 100 | 100 | 81.3 | BG-38, BG-40 | SBG-38, SBG-50 | - | 84.5 | BG-38, BG-40 | SBG-38, SBG-50 | - | 85.7 | BG-38, BG-40 | SBG-38, SBG-50 | - |  |  |  |  | 90.3 | BG-38, BG-40 | SBG-38 | - | 93.25 | BG-38, BG40 | SBG-38 | - | 91.7 | BG-38, BG40 | SBG-38 | - | 66.9 | NINGUNA BASE | SBG-50 | -
Granulometria 3/4" | [5 empty] | 60 | 90 | 70 | 100 | 65 | 90 | 75 | 100 | - | - | - | - |  |  | 80 | 100 | 90 | 100 | 66.7 | BG-38, BG-25 | - | NO AFIRMADO | 70.8 | BG-38,BG-25 | - | NO AFIRMADO | 71.9 | BG-38,BG-25 | - | NO AFIRMADO |  |  |  |  | 73.1 | BG-38, BG-25, BG-40 | - | NO AFIRMADO | 76.24 | BG-38, BG25, BG 40, BG27 | - | NO AFIRMADO | 64.6 | BG-38 | - | NO AFIRMADO | 54.6 | NINGUNA BASE | - | NO AFIRMADO
Granulometria 1/2" | [5 empty] | - | - | - | - | - | - | - | - | 55 | 85 | 45 | 75 |  |  | - | - | - | - | 58.3 | - | - | - | - | - | - | - |  | - | - | - |  |  |  |  | - | - | - | - | 57.96 | - | - | - | - | - | - | - | - | - | - | -
Granulometria 3/8" | [5 empty] | 45 | 75 | 50 | 80 | 45 | 68 | 52 | 78 | 45 | 75 | 40 | 70 |  |  | 60 | 85 | 65 | 90 | 53.7 | BG-38, BG-25, BG-40, BG-27 | SBG-38, SBG-50 | NO AFIRMADO | 53.8 | BG-38, BG-25, BG-40, BG-27 | SBG-38, SBG-50 | NO AFIRMADO | 54.7 | BG-38, BG-25, BG-40, BG-27 | SBG-38, SBG-50 | NO AFIRMADO |  |  |  |  | 56.6 | BG-38, BG-25, BG-40, BG-27 | SBG-38, SBG-50 | NO AFIRMADO | 51.72 | BG-38, BG-25, BG-40 | SBG-38, SBG-50 | NO AFIRMADO | 57.62 | BG-38, BG-25, BG-40, BG-27 | SBG-38, SBG-50 | NO AFIRMADO | 46.2 | BG-38, BG-40 | SBG-38, SBG-50 | NO AFIRMADO
Granulometria No. 4 | [5 empty] | 30 | 60 | 35 | 65 | 30 | 50 | 35 | 59 | 30 | 60 | 25 | 55 |  |  | 40 | 65 | 45 | 70 | 45.2 | BG-38, BG-25, BG-40, BG-27 | SBG-38, SBG-50 | A-25, A-38 | 45.5 | BG-38, BG-25, BG-40, BG-27 | SBG-38, SBG-50 | A-25, A-38 | 46.6 | BG-38, BG-25, BG-40, BG-27 | SBG-38, SBG-50 | A-25, A-38 |  |  |  |  | 56.5 | BG-38, BG-25, BG-27 | SBG-38, SBG-50 | A-25, A-38 | 37.86 | BG-38, BG-25, BG-40, BG-27 | SBG-38, SBG-50 | NO AFIRMADO | 43.46 | BG-38, BG-25, BG-40, BG-27 | SBG-38, SBG-50 | A-25, A-38 | 34.8 | BG-38, BG-40 | SBG-38, SBG-50 | NO AFIRMADO
Granulometria No. 8 | [5 empty] | - | - | - | - | - | - | - | - | - | - | - | - |  |  | - | - | - | - | - | - | - | - | - | - | - | - |  | - | - | - |  |  |  |  | - | - | - | - | - | - | - | - | - | - | - | - | - | - | - | -
Granulometria No.10 | [5 empty] | 20 | 45 | 20 | 45 | 15 | 32 | 20 | 40 | 20 | 45 | 15 | 40 |  |  | 30 | 50 | 35 | 55 | 37.5 | BG-38, BG-25, BG-27 | SBG-38, SBG-50 | A-25, A-38 | 38.4 | BG-38, BG-25, BG-27 | SBG-38, SBG-50 | A-25, A-38 | 39.3 | BG-38, BG-25, BG-27 | SBG-38, SBG-50 | A-25, A-38 |  |  |  |  | 49.6 | BG-38, BG-25 | NINGUNA SUB BASE | A-25, A-38 | 30.13 | BG-38, BG-25, BG-40, BG-27 | SBG-38, SBG-50 |  | 31.2 | BG-38, BG-25, BG-40, BG-27 | SBG-38, SBG-50 | A-25, A-38 | 26.7 | BG-38, BG-25, BG-40, BG-27 | SBG-38, SBG-50 | NO AFIRMADO
Granulometria No. 40 | [5 empty] | 10 | 30 | 10 | 30 | 7 | 20 | 8 | 22 | 8 | 30 | 6 | 25 |  |  | 13 | 30 | 15 | 35 | 21.9 | BG-38, BG-25, BG-27 | SBG-38, SBG-50 | A-25, A-38 | 22.7 | BG-38, BG-25, | SBG-38, SBG-50 | A-25, A-38 | 22.9 | BG-38, BG-25 | SBG-38, SBG-50 | A-25, A-38 |  |  |  |  | 34.9 | NINGUNA BASE | NINGUNA SUB BASE | A-25, A-38 | 17.78 | BG-38, BG-25, BG-40, BG-27 | SBG-38, SBG-50 | A-25, A-38 | 15.9 | BG-38, BG-25, BG-40, BG-27 | SBG-38, SBG-50 | A-25, A-38 | 12.3 | BG-38, BG-25, BG-40, BG-27 | SBG-38, SBG-50 | NO AFIRMADO
Granulometria No. 60 | [5 empty] | - | - | - | - | - | - | - | - | - | - | - | - |  |  | - | - | - | - | - | - | - | - | - | - | - | - |  | - | - | - |  |  |  |  | - | - | - | - | 12.40 | - | - | - | - | - | - | - | - | - | - | -
Granulometria No. 80 | [5 empty] | - | - | - | - | - | - | - | - | - | - | - | - |  |  | - | - | - | - | - | - | - | - | - | - | - | - |  | - | - | - |  |  |  |  | - | - | - | - | - | - | - | - | - | - | - | - | - | - | - | -
Granulometria No. 100 | [5 empty] | - | - | - | - | - | - | - | - | - | - | - | - |  |  | - | - | - | - | 13.6 | - | - | - | - | - | - | - | - | - | - | - |  |  |  |  | - | - | - | - | 8.16 | - | - | - | - | - | - | - | - | - | - | -
Granulometria No. 200 | [5 empty] | 5 | 15 | 5 | 15 | 0 | 9 | 0 | 9 | 2 | 15 | 2 | 15 |  |  | 9 | 18 | 10 | 20 | 9.7 | BG-38, BG-25 | SBG-38, SBG-50 | A-25, A-38 | 11.3 | BG-38, BG-25 | SBG-38, SBG-50 | A-25, A-38 | 11.7 | BG-38, BG-25 | SBG-38, SBG-50 | A-25, A-38 |  |  |  |  | 19.7 | NINGUNA BASE | NINGUNA SUB BASE | A-25, A-38 | 4.6 | BG-40 | SBG-38, SBG-50 | NO AFIRMADO | 6.3 | BG-38, BG-25, BG-40, BG-27 | SBG-38, SBG-50 | NO AFIRMADO | 4.3 | BG-40, BG-27 | SBG-38, SBG-50 | NO AFIRMADO
ESPECIFICACIÓN
CUMPLE
NO CUMPLE
FALTA