## BASE
PLAN DE INSPECCION Y ENSAYOS PLANTA COINOBRAS S.A.S
Tabla 330-2 Requisitos de los agregados para bases granulares | [23 empty] | BASE GRANULAR COINOBRAS |  |  |  | BASE GRANULAR COINOBRAS |  |  |  | BASE GRANULAR COINOBRAS |  |  |  | BASE PESCADERO |  |  |  | BASE PESCADERO |  |  |  | BASE PESCADERO |  |  |  | BASE PESCADERO
|  | FRECUENCIA |  |  |  | BASE GRANULAR CLASE C |  | BASE GRANULAR CLASE B |  | BASE GRANULAR CLASE A |  |  |  | SUB BASE GRANULAR CLASE C |  | SUB BASE GRANULAR CLASE B |  | SUB BASE GRANULAR CLASE A |  | AFIRMADO |  |  |  | PI SAS |  |  |  | COLSUELOS |  |  |  | COLSUELOS |  |  |  | C&M CONST |  |  |  | LAB LOS PINOS |  |  |  | IMT ING. Y PREVESA
|  | INVIAS | COINOBRAS | LABORATORIOS EXTERNOS | ONAC | [18 empty] | COINOBRAS |  |  |  | QUESADA |  |  |  | INTERV. |  |  |  | LA FORTUNA (TONA) |  |  |  | LOS PINOS |  |  |  | AVENSA |  |  |  | ARENERA CHICAMOCHA |  |  |  | INTEROBRAS DE SANTANDER
CARACTERISTICA | NORMA | 1 por jornada | 1 por jornada | 1 por semestre | 1 por año | min | max | min | max | min | max |  |  | min | max | min | max | min | max | min | max |  |  | RESULTADO | REQUISITO |  |  | RESULTADO | REQUISITO |  |  | RESULTADO | REQUISITO |  |  | RESULTADO | REQUISITO |  |  | RESULTADO | REQUISITO |  |  | RESULTADO | REQUISITO |  |  | RESULTADO | REQUISITO |  |  | RESULTADO | REQUISITO
Dureza, agregado grueso (O)
Desgaste en la máquina de los Ángeles, máximo (%) - 500 revoluciones - 100 revoluciones | E-218 | 1 por mes | - | 1 por semestre | 1 por año | - | 40 | - | 40 | - | 35 |  |  | - | 50 | - | 50 | - | 50 |  | 50 |  |  | 34.4 | BASE A | SUB BASE C,B,A | AFIRMADO | 36.28 | BASE A,B,C | SUB BASE C,B,A | AFIRMADO | 37.62 | BASE C,B,A | SUB BASE C,B,A | AFIRMADO | 23.3 | BASE C,B,A | SUB BASE C,B,A | AFIRMADO | 34 | BASE C,B,A | SUB BASE C,B,A | AFIRMADO | 26 | BASE C,B,A | SUB BASE C,B,A | AFIRMADO | 50 | NINGUNA BASE | SUB BASE C,B,A | AFIRMADO
|  |  | - |  |  | - | 8 | - | 8 | - | 7 |  |  | - | - | - | - | - | - | - | - |  |  | 8.6 | NINGUNA BASE | - | - | 9.6 | NINGUNA BASE | - | - | 10.04 | NINGUNA BASE | - | - | 4.9 | BASE C,B,A | - | - | 7 | BASE C,B,A | - | - |  |  |  | -
Degradación por abrasión del equipo Micro-Deval, máximo (%) | E-238 | 1 por mes | - | 1 por semestre | 1 por año | - | - | - | 30 | - | 25 |  |  | - | - | - | 35 | - | 30 | - | - | [18 empty] | 10.5 | BASE B,A | SUB BASE B,A | - | 8.1 | NINGUNA SUB BASE | SUB BASE B,A | - |  |  |  |  | 50 | NINGUNA BASE | NINGUNA SUB BASE | NO AFIRMADO
Resistencia mecánica por el método del 10% de finos -Valor en seco, mínimo (kN) -Relación húmedo/seco, mínimo (%) | E-224 | 1 por mes | - | 1 por semestre | 1 por año | - | - | 70 | - | 90 | - |  |  | - | - | - | - | - | - | - | - | [18 empty] | 244.9 | BASE B,A | SUB BASE B,A | - | 197 | BASE B,A | - | - |  |  |  |  | 252 | BASE B,A | - | -
|  |  | - |  |  | - | - | 75 | - | 75 | - |  |  | - | - | - | - | - | - | - | - | [18 empty] | 96 | BASE B,A | SUB BASE B,A | - | 83 | BASE B,A | - | - |  |  |  |  | 10.6 | BASE B,A | - | -
Durabilidad (O)
Pérdidas en ensayo de solidez en sulfato de sodio, máximo (%) -Agregado grueso -Agregado fino | E-220 | 1 por mes |  |  |  | - | 12 | - | 12 | - | 12 |  |  | - | 12 | - | 12 | - | 12 | - | 12 | [22 empty] | 20 | NINGUNA BASE | NINGUNA SUB BASE | NO AFIRMADO
|  |  | - | 1 por semestre | 1 por año | [38 empty] | 5.4 | BASE C,B,A | SUB BASE B,A | AFIRMADO
Pérdidas en ensayo de solidez en sulfato de magnesio, máximo (%) -Agregado grueso -Agregado fino | [5 empty] | - | 18 | - | 18 | - | 18 |  |  | - | 18 | - | 18 | - | 18 | - | 18 | [18 empty] | 1.1 | BASE C,B,A | SUB BASE B,A | AFIRMADO | [8 empty] | 8.1 | BASE C,B,A | SUB BASE B,A | AFIRMADO
|  |  | - | 1 por semestre | 1 por año | [34 empty] | 1.6 | BASE C,B,A | SUB BASE B,A | AFIRMADO | [8 empty] | 8.1 | BASE C,B,A | SUB BASE B,A | AFIRMADO
Limpieza (F)
Límite líquido, máximo (%) | E-125 |  |  |  |  | - | 25 | - | - | - | - |  |  | - | 25 | - | 25 | - | 25 | - | 40 |  |  | NL | BASE C,B,A | SUB BASE C,B,A | AFIRMADO | 20.2 | BASE C | SUB BASE C,B,A | AFIRMADO | 20.7 | BASE C | SUB BASE C,B,A | AFIRMADO | NL | BASE C | SUB BASE C,B,A | AFIRMADO | NL | BASE C,B,A | SUB BASE C,B,A | AFIRMADO | NL | BASE C,B,A | SUB BASE C,B,A | AFIRMADO |  |  |  |  | 20 | BASE C,B,A | SUB BASE C,B,A | AFIRMADO
Índice de plasticidad, máximo (%) | E-125 E-126 | 1 por jornada | 1 por jornada | 1 por semestre | 1 por año | - | 3 | - | 0 | - | 0 |  |  | - | 6 | - | 6 | - | 6 | 4 | 9 |  |  | NP | BASE C,B,A | SUB BASE C,B,A | NO AFIRMADO | 2.9 | BASE C | SUB BASE C,B,A | NO AFIRMADO | 3.1 | NINGUNA BASE | SUB BASE C,B,A | NO AFIRMADO | NP | BASE C,B,A | SUB BASE C,B,A | NO AFIRMADO | NP | BASE C,B,A | SUB BASE C,B,A | NO AFIRMADO | NP | BASE C,B,A | SUB BASE C,B,A | NO AFIRMADO |  |  |  |  | NP | BASE C,B,A | SUB BASE C,B,A | NO AFIRMADO
Equivalente de arena, mínimo (%) | E-133 | 1 por semana | 1 por semana | 1 por semestre | 1 por año | 30 | - | 30 | - | 30 | - |  |  | 25 | - | 25 | - | 25 | - | - | - | [6 empty] | 20 | NINGUNA BASE | NINGUNA SUB BASE | - | 20 | NINGUNA BASE | - | - | 77.9 | BASE C | SUB BASE C,B,A | - | 32 | BASE C,B,A | SUB BASE C,B,A | - | 49 | BASE C,B,A | SUB BASE C,B,A | - | 61 | BASE C,B,A | SUB BASE C,B,A | - | 39 | BASE C,B,A | SUB BASE C,B,A | -
Valor de azul de metileno, máximo (%) | E-235 | 1 por semana | - | 1 por semestre | 1 por año |  | 10 | - | 10 | - | 10 |  |  | - | - | - | - | - | - | - | 2 | [22 empty] | 8 | BASE C,B,A | - | - | 3 | BASE C,B,A | - | NO AFIRMADO
Contenido de terrones de arcilla y partículas deleznables, máximo (%) | E-211 |  |  |  |  | - | 2 | - | 2 | - | 2 |  |  | - | 2 | - | 2 | - | 2 | - | - | [18 empty] | 0.031-0.013 | BASE C,B,A |  |  | 0.86 | BASE C,B,A | SUB BASE C,B,A | - |  |  |  |  | 0 | BASE C,B,A | SUB BASE C,B,A | -
Contraccion lineal -%pasa tamiza No.200/%pasa tamiz No.10 | E-127 E-129 |  |  |  |  | - | - | - | - | - | - |  |  | - | - | - | - | - | - | 0.2 | 0.45
Contraccion lineal -%pasa tamiza No.200/%pasa tamiz No.40 | [5 empty] | - | - | - | - | - | - |  |  | - | - | - | - | - | - |  | 0.66
[(%pasa tamiz de 1")-(%pasa tamiz No.10)]*(%pasa tamiz No.4) | [5 empty] | - | - | - | - | - | - |  |  | - | - | - | - | - | - | 16 | 34
(% de contraccion lineal)*(% pasa tamiza No.40) | [5 empty] | - | - | - | - | - | - |  |  | - | - | - | - | - | - | 100 | 240
Geometría de las Partículas (F)
Índices de alargamiento y aplanamiento -Indice de alargamiento -Indice de aplanamiento | E-230 | 1 por semana | 1 por semana | 1 por semestre | 1 por año | - | 35 | - | 35 | - | 35 |  |  | - | - | - | - | - | - | - | - |  |  | 30.7 | BASE C,B,A | - | - | [12 empty] | 18.8 | BASE C,B,A | - | - | 25.3% | BASE C,B,A | - | - | 15 | BASE C,B,A | - | - | 34.3 | BASE C,B,A | - | -
[24 empty] | 20.9 | BASE C,B,A | - | - | [12 empty] | 27.2 | BASE C,B,A | - | - | 17.7% | BASE C,B,A | - | - | 14 | BASE C,B,A | - | - | 25.9 | BASE C,B,A | - | -
Caras fracturadas, mínimo (%) - Una cara - Dos caras | E-227 | 1 por jornada | 1 por jornada si hay ingreso de material | 1 por semestre | 1 por año | 50 | - | 70 | - | 100 | - |  |  | - | - | - | - | - | - | - | - | [18 empty] | 100 | BASE C,B,A | - | - | 90 | BASE C,B | - | - | 95 | BASE C,B | - | - | 74.9 | BASE C,B | - | -
[6 empty] | - | - | 50 | - | 70 | - |  |  | - | - | - | - | - | - | - | - |  |  | 77.49 | BASE C,B,A | - | - | [12 empty] | 72.9 | BASE C,B,A | - | - | 85 | BASE C,B,A | - | -
Angularidad de la fracción fina, método A, mínimo (%) | E-239 | 1 por jornada | 1 por jornada si hay ingreso de material | 1 por semestre | 1 por año | - | - | 35 | - | 35 | - |  |  | - | - | - | - | - | - | - | - | [30 empty] | 44 | BASE B,A | - | -
Resistencia del material (F)
CBR (%): porcentaje asociado al grado de compactación mínimo especificado - CBR 95% PM | E-148 |  | - | - | 1 por año (diseño) | ≥80 |  | ≥80 | - | ≥95 | - |  |  | ≥30 | - | ≥30 | - | ≥40 | - | ≥15 | [7 empty] | 34.1 | NINGUNA BASE | SUB BASE C,B,A | AFIRMADO | 27 | NINGUNA BASE | NINGUNA SUB BASE | AFIRMADO |  |  |  |  | 106 | BASE C,B,A | SUB BASE C,B,A | AFIRMADO | 122 | BASE C,B,A | SUB BASE C,B,A | AFIRMADO | 120 | BASE C,B,A | SUB BASE C,B,A | AFIRMADO | 50 | NINGUNA BASE | SUB BASE C,B,A | AFIRMADO
[24 empty] | JUN 21 |  |  |  | JUN 21 |  |  |  | JUN 21 |  |  |  | JUN 21 |  |  |  | ABR 19 |  |  |  | FEB-JUN 21 |  |  |  | DIC 20
[6 empty] | Gradacion fina |  |  |  | Gradacion gruesa | [9 empty] | Afirmado |  |  |  | COINOBRAS |  |  |  | QUESADA |  |  |  | INTERV |  |  |  | LA FORTUNA (TONA) |  |  |  | LOS PINOS |  |  |  | AVENSA |  |  |  | ARENERA CHICAMOCHA |  |  |  | INTEROBRAS DE SANTANDER
[6 empty] | BG-38 |  | BG-25 |  | BG-40 |  | BG-27 |  | SBG-38 |  | SBG-50 |  |  |  | A-38 |  | A-25
CARACTERISTICA | NORMA | INVIAS | COINOBRAS | LABORATORIOS EXTERNOS | ONAC | min | max | min | max | min | max | min | max | min | max | min | max |  |  | min | max | min | max | RESULTADO | REQUISITO |  |  | RESULTADO | REQUISITO |  |  | RESULTADO | REQUISITO |  |  | RESULTADO | REQUISITO |  |  | RESULTADO | REQUISITO |  |  | RESULTADO | REQUISITO |  |  | RESULTADO | REQUISITO |  |  | RESULTADO | REQUISITO
Composicion (F)
Granulometria 2" | E-123 |  |  |  |  | - | - | - | - | - | - | - | - | - | - | 100 | 100 |  |  | - | - | - | - | - | - | - | - | 100 | - | SBG-50 | - | 100 | - | SBG-50 | - |  |  |  |  | - | - | - | - | 100 | - | SBG-50 | - | 100 | - | SBG-50 | - | 100 | - | SBG-50 | -
Granulometria 1 1/2" | [5 empty] | 100 | 100 | - | - | 100 | 100 | - | - | 100 | 100 | 70 | 95 |  |  | 100 | 100 | - | - | 100 | BG-38, BG-40 | SBG-38 | A-38 | 100 | BG-38, BG-40 | SBG-38 | A-38 | 100 | BG-38, BG-40 | SBG-38 | A-38 |  |  |  |  | 100 | BG-38, BG-40 | SBG-38 | A-38 | 100 | BG-38, BG40 | SBG-50 | A-38 | - | - | - | - | 80.5 | NINGUNA BASE | SBG-50 | NO AFIRMADO
Granulometria 1" | [5 empty] | 70 | 100 | 100 | 100 | 75 | 100 | 100 | 100 | 75 | 95 | 60 | 90 |  |  | - | - | 100 | 100 | 81.3 | BG-38, BG-40 | SBG-38, SBG-50 | - | 84.5 | BG-38, BG-40 | SBG-38, SBG-50 | - | 85.7 | BG-38, BG-40 | SBG-38, SBG-50 | - |  |  |  |  | 90.3 | BG-38, BG-40 | SBG-38 | - | 93.25 | BG-38, BG40 | SBG-38 | - | 91.7 | BG-38, BG40 | SBG-38 | - | 66.9 | NINGUNA BASE | SBG-50 | -
Granulometria 3/4" | [5 empty] | 60 | 90 | 70 | 100 | 65 | 90 | 75 | 100 | - | - | - | - |  |  | 80 | 100 | 90 | 100 | 66.7 | BG-38, BG-25 | - | NO AFIRMADO | 70.8 | BG-38,BG-25 | - | NO AFIRMADO | 71.9 | BG-38,BG-25 | - | NO AFIRMADO |  |  |  |  | 73.1 | BG-38, BG-25, BG-40 | - | NO AFIRMADO | 76.24 | BG-38, BG25, BG 40, BG27 | - | NO AFIRMADO | 64.6 | BG-38 | - | NO AFIRMADO | 54.6 | NINGUNA BASE | - | NO AFIRMADO
Granulometria 1/2" | [5 empty] | - | - | - | - | - | - | - | - | 55 | 85 | 45 | 75 |  |  | - | - | - | - | 58.3 | - | - | - | - | - | - | - |  | - | - | - |  |  |  |  | - | - | - | - | 57.96 | - | - | - | - | - | - | - | - | - | - | -
Granulometria 3/8" | [5 empty] | 45 | 75 | 50 | 80 | 45 | 68 | 52 | 78 | 45 | 75 | 40 | 70 |  |  | 60 | 85 | 65 | 90 | 53.7 | BG-38, BG-25, BG-40, BG-27 | SBG-38, SBG-50 | NO AFIRMADO | 53.8 | BG-38, BG-25, BG-40, BG-27 | SBG-38, SBG-50 | NO AFIRMADO | 54.7 | BG-38, BG-25, BG-40, BG-27 | SBG-38, SBG-50 | NO AFIRMADO |  |  |  |  | 56.6 | BG-38, BG-25, BG-40, BG-27 | SBG-38, SBG-50 | NO AFIRMADO | 51.72 | BG-38, BG-25, BG-40 | SBG-38, SBG-50 | NO AFIRMADO | 57.62 | BG-38, BG-25, BG-40, BG-27 | SBG-38, SBG-50 | NO AFIRMADO | 46.2 | BG-38, BG-40 | SBG-38, SBG-50 | NO AFIRMADO
Granulometria No. 4 | [5 empty] | 30 | 60 | 35 | 65 | 30 | 50 | 35 | 59 | 30 | 60 | 25 | 55 |  |  | 40 | 65 | 45 | 70 | 45.2 | BG-38, BG-25, BG-40, BG-27 | SBG-38, SBG-50 | A-25, A-38 | 45.5 | BG-38, BG-25, BG-40, BG-27 | SBG-38, SBG-50 | A-25, A-38 | 46.6 | BG-38, BG-25, BG-40, BG-27 | SBG-38, SBG-50 | A-25, A-38 |  |  |  |  | 56.5 | BG-38, BG-25, BG-27 | SBG-38, SBG-50 | A-25, A-38 | 37.86 | BG-38, BG-25, BG-40, BG-27 | SBG-38, SBG-50 | NO AFIRMADO | 43.46 | BG-38, BG-25, BG-40, BG-27 | SBG-38, SBG-50 | A-25, A-38 | 34.8 | BG-38, BG-40 | SBG-38, SBG-50 | NO AFIRMADO
Granulometria No. 8 | [5 empty] | - | - | - | - | - | - | - | - | - | - | - | - |  |  | - | - | - | - | - | - | - | - | - | - | - | - |  | - | - | - |  |  |  |  | - | - | - | - | - | - | - | - | - | - | - | - | - | - | - | -
Granulometria No.10 | [5 empty] | 20 | 45 | 20 | 45 | 15 | 32 | 20 | 40 | 20 | 45 | 15 | 40 |  |  | 30 | 50 | 35 | 55 | 37.5 | BG-38, BG-25, BG-27 | SBG-38, SBG-50 | A-25, A-38 | 38.4 | BG-38, BG-25, BG-27 | SBG-38, SBG-50 | A-25, A-38 | 39.3 | BG-38, BG-25, BG-27 | SBG-38, SBG-50 | A-25, A-38 |  |  |  |  | 49.6 | BG-38, BG-25 | NINGUNA SUB BASE | A-25, A-38 | 30.13 | BG-38, BG-25, BG-40, BG-27 | SBG-38, SBG-50 |  | 31.2 | BG-38, BG-25, BG-40, BG-27 | SBG-38, SBG-50 | A-25, A-38 | 26.7 | BG-38, BG-25, BG-40, BG-27 | SBG-38, SBG-50 | NO AFIRMADO
Granulometria No. 40 | [5 empty] | 10 | 30 | 10 | 30 | 7 | 20 | 8 | 22 | 8 | 30 | 6 | 25 |  |  | 13 | 30 | 15 | 35 | 21.9 | BG-38, BG-25, BG-27 | SBG-38, SBG-50 | A-25, A-38 | 22.7 | BG-38, BG-25, | SBG-38, SBG-50 | A-25, A-38 | 22.9 | BG-38, BG-25 | SBG-38, SBG-50 | A-25, A-38 |  |  |  |  | 34.9 | NINGUNA BASE | NINGUNA SUB BASE | A-25, A-38 | 17.78 | BG-38, BG-25, BG-40, BG-27 | SBG-38, SBG-50 | A-25, A-38 | 15.9 | BG-38, BG-25, BG-40, BG-27 | SBG-38, SBG-50 | A-25, A-38 | 12.3 | BG-38, BG-25, BG-40, BG-27 | SBG-38, SBG-50 | NO AFIRMADO
Granulometria No. 60 | [5 empty] | - | - | - | - | - | - | - | - | - | - | - | - |  |  | - | - | - | - | - | - | - | - | - | - | - | - |  | - | - | - |  |  |  |  | - | - | - | - | 12.40 | - | - | - | - | - | - | - | - | - | - | -
Granulometria No. 80 | [5 empty] | - | - | - | - | - | - | - | - | - | - | - | - |  |  | - | - | - | - | - | - | - | - | - | - | - | - |  | - | - | - |  |  |  |  | - | - | - | - | - | - | - | - | - | - | - | - | - | - | - | -
Granulometria No. 100 | [5 empty] | - | - | - | - | - | - | - | - | - | - | - | - |  |  | - | - | - | - | 13.6 | - | - | - | - | - | - | - | - | - | - | - |  |  |  |  | - | - | - | - | 8.16 | - | - | - | - | - | - | - | - | - | - | -
Granulometria No. 200 | [5 empty] | 5 | 15 | 5 | 15 | 0 | 9 | 0 | 9 | 2 | 15 | 2 | 15 |  |  | 9 | 18 | 10 | 20 | 9.7 | BG-38, BG-25 | SBG-38, SBG-50 | A-25, A-38 | 11.3 | BG-38, BG-25 | SBG-38, SBG-50 | A-25, A-38 | 11.7 | BG-38, BG-25 | SBG-38, SBG-50 | A-25, A-38 |  |  |  |  | 19.7 | NINGUNA BASE | NINGUNA SUB BASE | A-25, A-38 | 4.6 | BG-40 | SBG-38, SBG-50 | NO AFIRMADO | 6.3 | BG-38, BG-25, BG-40, BG-27 | SBG-38, SBG-50 | NO AFIRMADO | 4.3 | BG-40, BG-27 | SBG-38, SBG-50 | NO AFIRMADO
ESPECIFICACIÓN
CUMPLE
NO CUMPLE
FALTA